## essai1_2011_01_13_14_51_50.xls
Fichier d'acquisition temporelle
Intitulé | eprouvette 316 L
Référence Procédure
Référence Spécimen | 316L
Label Spécimen
N° Spécimen | 1
Nom de l'opérateur
Température
Vitesse | 0.1mm/s
[8 empty] | Module Young (Gpa) |  | 33.186
Début d'essai | 13/01/2011 | 0.6193171 | [5 empty] | Q | 296
Fin d'essai | 13/01/2011 | 0.6235764
Aire transversale(mm^2) | 10.8 |  |  | Voie -> | Force.Vérin | Dépl.Vérin |  | Limite Élastique à 0,2%(MPa) |  |  |  | 47.7
Longueur Initiale(mm) | 50 |  |  | Maximun -> | 100 | 70 |  | Sy (Mpa) |  |  |  | 275
|  |  |  | Minimun -> | -100 | -70
|  |  |  | Unité -> | kN | mm |  | Contrainte(MPa) | Déformation
N° Point | Ctrl_V1 | Temps absolu | Temps | Temps relatif | Valeur | Valeur | Partie Élastique
1 | 0 | 628670.277 | 0 | 0 | -0.02 | -24.29 |  | -1.851852 | -0.0006
2 |  | 628671.277 | 1 | 1 | 0 | -24.26 |  | 0 | 0
3 |  | 628672.277 | 2 | 2 | -0.01 | -24.21 |  | -0.9259259 | 0.001
4 |  | 628673.277 | 3 | 3 | 1.03 | -24.06 |  | 95.37037 | 0.004
5 |  | 628674.277 | 4 | 4 | 1.94 | -23.97 |  | 179.6296 | 0.0058
6 |  | 628675.277 | 5 | 5 | 2.58 | -23.88 |  | 238.8889 | 0.0076
[7 empty] | Partie Ecrouissage |  |  |  | S-Sy | Ep | log(S-Sy) | log(Ep) | b
7 |  | 628676.277 | 6 | 6 | 2.96 | -23.63 |  | 274.0741 | 0.0126 |  | 0 | 0 | #VALUE! | #VALUE! | #DIV/0!
8 |  | 628677.277 | 7 | 7 | 2.8 | -23.59 |  | 259.2593 | 0.0134 |  | -14.81481 | 0.0008 | #VALUE! | -7.130899 | -61.04729
9 |  | 628678.277 | 8 | 8 | 3.02 | -23.56 |  | 279.6296 | 0.014 |  | 5.555556 | 0.0014 | 1.714798 | -6.571283 | 13.53367
10 |  | 628679.277 | 9 | 9 | 3.15 | -23.32 |  | 291.6667 | 0.0188 |  | 17.59259 | 0.0062 | 2.867478 | -5.083206 | 9.88289
11 |  | 628680.277 | 10 | 10 | 3.05 | -23.29 |  | 282.4074 | 0.0194 |  | 8.333333 | 0.0068 | 2.120264 | -4.990833 | 4.199566
12 |  | 628681.277 | 11 | 11 | 3.1 | -23.24 |  | 287.037 | 0.0204 |  | 12.96296 | 0.0078 | 2.562096 | -4.853632 | 5.741243
13 |  | 628682.277 | 12 | 12 | 3.2 | -23.15 |  | 296.2963 | 0.0222 |  | 22.22222 | 0.0096 | 3.101093 | -4.645992 | 8.129449
14 |  | 628683.277 | 13 | 13 | 3.22 | -23.02 |  | 298.1481 | 0.0248 |  | 24.07407 | 0.0122 | 3.181135 | -4.406319 | 6.953259
15 |  | 628684.277 | 14 | 14 | 3.28 | -22.88 |  | 303.7037 | 0.0276 |  | 29.62963 | 0.015 | 3.388775 | -4.199705 | 7.03145
16 |  | 628685.277 | 15 | 15 | 3.29 | -22.77 |  | 304.6296 | 0.0298 |  | 30.55556 | 0.0172 | 3.419547 | -4.062846 | 6.334528
17 |  | 628686.277 | 16 | 16 | 3.34 | -22.68 |  | 309.2593 | 0.0316 |  | 35.18519 | 0.019 | 3.560625 | -3.963316 | 6.660464
18 |  | 628687.277 | 17 | 17 | 3.42 | -22.55 |  | 316.6667 | 0.0342 |  | 42.59259 | 0.0216 | 3.75168 | -3.835062 | 7.192637
19 |  | 628688.277 | 18 | 18 | 3.41 | -22.46 |  | 315.7407 | 0.036 |  | 41.66667 | 0.0234 | 3.729701 | -3.755019 | 6.483492
20 |  | 628689.277 | 19 | 19 | 3.4 | -22.39 |  | 314.8148 | 0.0374 |  | 40.74074 | 0.0248 | 3.707229 | -3.696912 | 5.970957
21 |  | 628690.277 | 20 | 20 | 3.44 | -22.29 |  | 318.5185 | 0.0394 |  | 44.44444 | 0.0268 | 3.79424 | -3.619353 | 6.070731
22 |  | 628691.277 | 21 | 21 | 3.53 | -22.15 |  | 326.8519 | 0.0422 |  | 52.77778 | 0.0296 | 3.96609 | -3.519981 | 6.634592
23 |  | 628692.277 | 22 | 22 | 3.53 | -22.09 |  | 326.8519 | 0.0434 |  | 52.77778 | 0.0308 | 3.96609 | -3.480241 | 6.376102
24 |  | 628693.277 | 23 | 23 | 3.55 | -21.96 |  | 328.7037 | 0.046 |  | 54.62963 | 0.0334 | 4.000576 | -3.399199 | 6.10859
25 |  | 628694.277 | 24 | 24 | 3.54 | -21.89 |  | 327.7778 | 0.0474 |  | 53.7037 | 0.0348 | 3.983482 | -3.358138 | 5.752819
26 |  | 628695.277 | 25 | 25 | 3.56 | -21.79 |  | 329.6296 | 0.0494 |  | 55.55556 | 0.0368 | 4.017384 | -3.302257 | 5.648652
27 |  | 628696.277 | 26 | 26 | 3.62 | -21.7 |  | 335.1852 | 0.0512 |  | 61.11111 | 0.0386 | 4.112694 | -3.254503 | 5.990851
28 |  | 628697.277 | 27 | 27 | 3.63 | -21.61 |  | 336.1111 | 0.053 |  | 62.03704 | 0.0404 | 4.127732 | -3.208925 | 5.821699
29 |  | 628698.277 | 28 | 28 | 3.67 | -21.49 |  | 339.8148 | 0.0554 |  | 65.74074 | 0.0428 | 4.185719 | -3.151217 | 5.868074
30 |  | 628699.277 | 29 | 29 | 3.75 | -21.38 |  | 347.2222 | 0.0576 |  | 73.14815 | 0.045 | 4.292487 | -3.101093 | 6.307828
31 |  | 628700.277 | 30 | 30 | 3.67 | -21.32 |  | 339.8148 | 0.0588 |  | 65.74074 | 0.0462 | 4.185719 | -3.074775 | 5.436224
32 |  | 628701.277 | 31 | 31 | 3.74 | -21.2 |  | 346.2963 | 0.0612 |  | 72.22222 | 0.0486 | 4.279748 | -3.024132 | 5.755267
33 |  | 628702.277 | 32 | 32 | 3.82 | -21.09 |  | 353.7037 | 0.0634 |  | 79.62963 | 0.0508 | 4.377386 | -2.979859 | 6.168658
34 |  | 628703.277 | 33 | 33 | 3.78 | -21.01 |  | 350 | 0.065 |  | 75.92593 | 0.0524 | 4.329758 | -2.948849 | 5.656398
35 |  | 628704.277 | 34 | 34 | 3.71 | -20.94 |  | 343.5185 | 0.0664 |  | 69.44444 | 0.0538 | 4.240527 | -2.922482 | 4.969689
36 |  | 628705.277 | 35 | 35 | 3.81 | -20.81 |  | 352.7778 | 0.069 |  | 78.7037 | 0.0564 | 4.36569 | -2.875286 | 5.480454
37 |  | 628706.277 | 36 | 36 | 3.85 | -20.73 |  | 356.4815 | 0.0706 |  | 82.40741 | 0.058 | 4.411675 | -2.847312 | 5.625673
38 |  | 628707.277 | 37 | 37 | 3.93 | -20.62 |  | 363.8889 | 0.0728 |  | 89.81481 | 0.0602 | 4.49775 | -2.810083 | 6.006391
39 |  | 628708.277 | 38 | 38 | 3.88 | -20.53 |  | 359.2593 | 0.0746 |  | 85.18519 | 0.062 | 4.444828 | -2.780621 | 5.473861
40 |  | 628709.277 | 39 | 39 | 3.92 | -20.42 |  | 362.963 | 0.0768 |  | 88.88889 | 0.0642 | 4.487387 | -2.745752 | 5.562368
41 |  | 628710.277 | 40 | 40 | 3.93 | -20.32 |  | 363.8889 | 0.0788 |  | 89.81481 | 0.0662 | 4.49775 | -2.715075 | 5.462005
42 |  | 628711.277 | 41 | 41 | 3.96 | -20.23 |  | 366.6667 | 0.0806 |  | 92.59259 | 0.068 | 4.528209 | -2.688248 | 5.51689
43 |  | 628712.277 | 42 | 42 | 3.97 | -20.13 |  | 367.5926 | 0.0826 |  | 93.51852 | 0.07 | 4.538159 | -2.65926 | 5.424443
44 |  | 628713.277 | 43 | 43 | 4 | -20.03 |  | 370.3704 | 0.0846 |  | 96.2963 | 0.072 | 4.56743 | -2.631089 | 5.46562
45 |  | 628714.277 | 44 | 44 | 4.03 | -19.94 |  | 373.1481 | 0.0864 |  | 99.07407 | 0.0738 | 4.595868 | -2.606397 | 5.522111
46 |  | 628715.277 | 45 | 45 | 4.07 | -19.83 |  | 376.8519 | 0.0886 |  | 102.7778 | 0.076 | 4.632569 | -2.577022 | 5.612086
47 |  | 628716.277 | 46 | 46 | 4.06 | -19.73 |  | 375.9259 | 0.0906 |  | 101.8519 | 0.078 | 4.623519 | -2.551046 | 5.406897
48 |  | 628717.277 | 47 | 47 | 4.06 | -19.64 |  | 375.9259 | 0.0924 |  | 101.8519 | 0.0798 | 4.623519 | -2.528232 | 5.284937
49 |  | 628718.277 | 48 | 48 | 4.11 | -19.54 |  | 380.5556 | 0.0944 |  | 106.4815 | 0.0818 | 4.667971 | -2.503478 | 5.450767
50 |  | 628719.277 | 49 | 49 | 4.14 | -19.45 |  | 383.3333 | 0.0962 |  | 109.2593 | 0.0836 | 4.693724 | -2.481712 | 5.510026
51 |  | 628720.277 | 50 | 50 | 4.1 | -19.35 |  | 379.6296 | 0.0982 |  | 105.5556 | 0.0856 | 4.659237 | -2.45807 | 5.151857
52 |  | 628721.277 | 51 | 51 | 4.14 | -19.25 |  | 383.3333 | 0.1002 |  | 109.2593 | 0.0876 | 4.693724 | -2.434974 | 5.258427
53 |  | 628722.277 | 52 | 52 | 4.19 | -19.15 |  | 387.963 | 0.1022 |  | 113.8889 | 0.0896 | 4.735223 | -2.4124 | 5.421233
54 |  | 628723.277 | 53 | 53 | 4.18 | -19.06 |  | 387.037 | 0.104 |  | 112.963 | 0.0914 | 4.72706 | -2.39251 | 5.258982
55 |  | 628724.277 | 54 | 54 | 4.24 | -18.95 |  | 392.5926 | 0.1062 |  | 118.5185 | 0.0936 | 4.775069 | -2.368725 | 5.464671
56 |  | 628725.277 | 55 | 55 | 4.24 | -18.86 |  | 392.5926 | 0.108 |  | 118.5185 | 0.0954 | 4.775069 | -2.349677 | 5.361564
57 |  | 628726.277 | 56 | 56 | 4.28 | -18.75 |  | 396.2963 | 0.1102 |  | 122.2222 | 0.0976 | 4.805841 | -2.326878 | 5.456784
58 |  | 628727.277 | 57 | 57 | 4.27 | -18.66 |  | 395.3704 | 0.112 |  | 121.2963 | 0.0994 | 4.798236 | -2.308603 | 5.304507
59 |  | 628728.277 | 58 | 58 | 4.29 | -18.57 |  | 397.2222 | 0.1138 |  | 123.1481 | 0.1012 | 4.813388 | -2.290657 | 5.31546
60 |  | 628729.277 | 59 | 59 | 4.31 | -18.45 |  | 399.0741 | 0.1162 |  | 125 | 0.1036 | 4.828314 | -2.267218 | 5.296292
61 |  | 628730.277 | 60 | 60 | 4.32 | -18.37 |  | 400 | 0.1178 |  | 125.9259 | 0.1052 | 4.835694 | -2.251892 | 5.267352
62 |  | 628731.277 | 61 | 61 | 4.33 | -18.25 |  | 400.9259 | 0.1202 |  | 126.8519 | 0.1076 | 4.84302 | -2.229335 | 5.2006
63 |  | 628732.277 | 62 | 62 | 4.39 | -18.15 |  | 406.4815 | 0.1222 |  | 132.4074 | 0.1096 | 4.885884 | -2.210918 | 5.410404
64 |  | 628733.277 | 63 | 63 | 4.38 | -18.06 |  | 405.5556 | 0.124 |  | 131.4815 | 0.1114 | 4.878866 | -2.194628 | 5.272319
65 |  | 628734.277 | 64 | 64 | 4.41 | -17.96 |  | 408.3333 | 0.126 |  | 134.2593 | 0.1134 | 4.899773 | -2.176834 | 5.329495
66 |  | 628735.277 | 65 | 65 | 4.47 | -17.85 |  | 413.8889 | 0.1282 |  | 139.8148 | 0.1156 | 4.940319 | -2.157619 | 5.530424
67 |  | 628736.277 | 66 | 66 | 4.46 | -17.75 |  | 412.963 | 0.1302 |  | 138.8889 | 0.1176 | 4.933674 | -2.140466 | 5.386107
68 |  | 628737.277 | 67 | 67 | 4.51 | -17.64 |  | 417.5926 | 0.1324 |  | 143.5185 | 0.1198 | 4.966464 | -2.121932 | 5.536864
69 |  | 628738.277 | 68 | 68 | 4.47 | -17.57 |  | 413.8889 | 0.1338 |  | 139.8148 | 0.1212 | 4.940319 | -2.110313 | 5.274893
70 |  | 628739.277 | 69 | 69 | 4.46 | -17.47 |  | 412.963 | 0.1358 |  | 138.8889 | 0.1232 | 4.933674 | -2.093946 | 5.141284
71 |  | 628740.277 | 70 | 70 | 4.54 | -17.34 |  | 420.3704 | 0.1384 |  | 146.2963 | 0.1258 | 4.985634 | -2.073062 | 5.41893
72 |  | 628741.277 | 71 | 71 | 4.51 | -17.28 |  | 417.5926 | 0.1396 |  | 143.5185 | 0.127 | 4.966464 | -2.063568 | 5.222963
73 |  | 628742.277 | 72 | 72 | 4.5 | -17.18 |  | 416.6667 | 0.1416 |  | 142.5926 | 0.129 | 4.959992 | -2.047943 | 5.095056
74 |  | 628743.277 | 73 | 73 | 4.54 | -17.08 |  | 420.3704 | 0.1436 |  | 146.2963 | 0.131 | 4.985634 | -2.032558 | 5.203828
75 |  | 628744.277 | 74 | 74 | 4.57 | -16.99 |  | 423.1481 | 0.1454 |  | 149.0741 | 0.1328 | 5.004443 | -2.018911 | 5.274329
76 |  | 628745.277 | 75 | 75 | 4.58 | -16.87 |  | 424.0741 | 0.1478 |  | 150 | 0.1352 | 5.010635 | -2.001 | 5.227462
77 |  | 628746.277 | 76 | 76 | 4.6 | -16.79 |  | 425.9259 | 0.1494 |  | 151.8519 | 0.1368 | 5.022905 | -1.989235 | 5.259634
78 |  | 628747.277 | 77 | 77 | 4.59 | -16.68 |  | 425 | 0.1516 |  | 150.9259 | 0.139 | 5.016789 | -1.973281 | 5.130324
79 |  | 628748.277 | 78 | 78 | 4.68 | -16.57 |  | 433.3333 | 0.1538 |  | 159.2593 | 0.1412 | 5.070533 | -1.957578 | 5.469354
80 |  | 628749.277 | 79 | 79 | 4.55 | -16.55 |  | 421.2963 | 0.1542 |  | 147.2222 | 0.1416 | 4.991943 | -1.954749 | 4.858091
81 |  | 628750.277 | 80 | 80 | 4.62 | -16.4 |  | 427.7778 | 0.1572 |  | 153.7037 | 0.1446 | 5.035027 | -1.933784 | 5.065339
82 |  | 628751.277 | 81 | 81 | 4.69 | -16.28 |  | 434.2593 | 0.1596 |  | 160.1852 | 0.147 | 5.076331 | -1.917323 | 5.299777
83 |  | 628752.277 | 82 | 82 | 4.71 | -16.18 |  | 436.1111 | 0.1616 |  | 162.037 | 0.149 | 5.087825 | -1.903809 | 5.320779
84 |  | 628753.277 | 83 | 83 | 4.72 | -16.07 |  | 437.037 | 0.1638 |  | 162.963 | 0.1512 | 5.093523 | -1.889152 | 5.289232
85 |  | 628754.277 | 84 | 84 | 4.71 | -15.97 |  | 436.1111 | 0.1658 |  | 162.037 | 0.1532 | 5.087825 | -1.876011 | 5.174909
86 |  | 628755.277 | 85 | 85 | 4.8 | -15.85 |  | 444.4444 | 0.1682 |  | 170.3704 | 0.1556 | 5.137975 | -1.860467 | 5.507849
87 |  | 628756.277 | 86 | 86 | 4.77 | -15.78 |  | 441.6667 | 0.1696 |  | 167.5926 | 0.157 | 5.121536 | -1.851509 | 5.319436
88 |  | 628757.277 | 87 | 87 | 4.75 | -15.7 |  | 439.8148 | 0.1712 |  | 165.7407 | 0.1586 | 5.110425 | -1.84137 | 5.17549
89 |  | 628758.277 | 88 | 88 | 4.81 | -15.57 |  | 445.3704 | 0.1738 |  | 171.2963 | 0.1612 | 5.143395 | -1.825109 | 5.3624
90 |  | 628759.277 | 89 | 89 | 4.75 | -15.47 |  | 439.8148 | 0.1758 |  | 165.7407 | 0.1632 | 5.110425 | -1.812779 | 5.029612
91 |  | 628760.277 | 90 | 90 | 4.85 | -15.36 |  | 449.0741 | 0.178 |  | 175 | 0.1654 | 5.164786 | -1.799388 | 5.408518
92 |  | 628761.277 | 91 | 91 | 4.77 | -15.29 |  | 441.6667 | 0.1794 |  | 167.5926 | 0.1668 | 5.121536 | -1.79096 | 5.006903
93 |  | 628762.277 | 92 | 92 | 4.84 | -15.18 |  | 448.1481 | 0.1816 |  | 174.0741 | 0.169 | 5.159481 | -1.777857 | 5.2482
94 |  | 628763.277 | 93 | 93 | 4.96 | -15.08 |  | 459.2593 | 0.1836 |  | 185.1852 | 0.171 | 5.221356 | -1.766092 | 5.745608
95 |  | 628764.277 | 94 | 94 | 4.84 | -15 |  | 448.1481 | 0.1852 |  | 174.0741 | 0.1726 | 5.159481 | -1.756779 | 5.138736
96 |  | 628765.277 | 95 | 95 | 4.86 | -14.87 |  | 450 | 0.1878 |  | 175.9259 | 0.1752 | 5.170063 | -1.741827 | 5.149832
97 |  | 628766.277 | 96 | 96 | 4.88 | -14.77 |  | 451.8519 | 0.1898 |  | 177.7778 | 0.1772 | 5.180534 | -1.730476 | 5.179421
98 |  | 628767.277 | 97 | 97 | 4.93 | -14.65 |  | 456.4815 | 0.1922 |  | 182.4074 | 0.1796 | 5.206243 | -1.717023 | 5.332635
99 |  | 628768.277 | 98 | 98 | 4.92 | -14.57 |  | 455.5556 | 0.1938 |  | 181.4815 | 0.1812 | 5.201154 | -1.708154 | 5.240745
100 |  | 628769.277 | 99 | 99 | 4.97 | -14.49 |  | 460.1852 | 0.1954 |  | 186.1111 | 0.1828 | 5.226344 | -1.699363 | 5.420622
101 |  | 628770.277 | 100 | 100 | 4.94 | -14.39 |  | 457.4074 | 0.1974 |  | 183.3333 | 0.1848 | 5.211306 | -1.688481 | 5.226871
102 |  | 628771.277 | 101 | 101 | 4.98 | -14.28 |  | 461.1111 | 0.1996 |  | 187.037 | 0.187 | 5.231307 | -1.676647 | 5.344125
103 |  | 628772.277 | 102 | 102 | 5 | -14.19 |  | 462.963 | 0.2014 |  | 188.8889 | 0.1888 | 5.241159 | -1.667067 | 5.383966
104 |  | 628773.277 | 103 | 103 | 4.97 | -14.09 |  | 460.1852 | 0.2034 |  | 186.1111 | 0.1908 | 5.226344 | -1.65653 | 5.193342
105 |  | 628774.277 | 104 | 104 | 4.97 | -13.99 |  | 460.1852 | 0.2054 |  | 186.1111 | 0.1928 | 5.226344 | -1.646102 | 5.139469
106 |  | 628775.277 | 105 | 105 | 5.04 | -13.89 |  | 466.6667 | 0.2074 |  | 192.5926 | 0.1948 | 5.260577 | -1.635782 | 5.398783
107 |  | 628776.277 | 106 | 106 | 4.99 | -13.82 |  | 462.037 | 0.2088 |  | 187.963 | 0.1962 | 5.236245 | -1.628621 | 5.13703
108 |  | 628777.277 | 107 | 107 | 5.02 | -13.7 |  | 464.8148 | 0.2112 |  | 190.7407 | 0.1986 | 5.250915 | -1.616463 | 5.206108
109 |  | 628778.277 | 108 | 108 | 5.11 | -13.58 |  | 473.1481 | 0.2136 |  | 199.0741 | 0.201 | 5.293677 | -1.60445 | 5.554291
110 |  | 628779.277 | 109 | 109 | 5.04 | -13.51 |  | 466.6667 | 0.215 |  | 192.5926 | 0.2024 | 5.260577 | -1.597509 | 5.196062
111 |  | 628780.277 | 110 | 110 | 5.06 | -13.4 |  | 468.5185 | 0.2172 |  | 194.4444 | 0.2046 | 5.270146 | -1.586698 | 5.228512
112 |  | 628781.277 | 111 | 111 | 5.12 | -13.27 |  | 474.0741 | 0.2198 |  | 200 | 0.2072 | 5.298317 | -1.574071 | 5.434417
113 |  | 628782.277 | 112 | 112 | 5.13 | -13.19 |  | 475 | 0.2214 |  | 200.9259 | 0.2088 | 5.302936 | -1.566378 | 5.439191
114 |  | 628783.277 | 113 | 113 | 5.12 | -13.11 |  | 474.0741 | 0.223 |  | 200 | 0.2104 | 5.298317 | -1.558745 | 5.351765
115 |  | 628784.277 | 114 | 114 | 5.11 | -13.01 |  | 473.1481 | 0.225 |  | 199.0741 | 0.2124 | 5.293677 | -1.549284 | 5.256179
116 |  | 628785.277 | 115 | 115 | 5.13 | -12.9 |  | 475 | 0.2272 |  | 200.9259 | 0.2146 | 5.302936 | -1.538979 | 5.292186
117 |  | 628786.277 | 116 | 116 | 5.16 | -12.79 |  | 477.7778 | 0.2294 |  | 203.7037 | 0.2168 | 5.316667 | -1.52878 | 5.375256
118 |  | 628787.277 | 117 | 117 | 5.18 | -12.7 |  | 479.6296 | 0.2312 |  | 205.5556 | 0.2186 | 5.325716 | -1.520512 | 5.423713
119 |  | 628788.277 | 118 | 118 | 5.15 | -12.61 |  | 476.8519 | 0.233 |  | 202.7778 | 0.2204 | 5.312111 | -1.512311 | 5.242166
120 |  | 628789.277 | 119 | 119 | 5.18 | -12.5 |  | 479.6296 | 0.2352 |  | 205.5556 | 0.2226 | 5.325716 | -1.502379 | 5.326252
121 |  | 628790.277 | 120 | 120 | 5.19 | -12.41 |  | 480.5556 | 0.237 |  | 206.4815 | 0.2244 | 5.330211 | -1.494325 | 5.329385
122 |  | 628791.277 | 121 | 121 | 5.21 | -12.3 |  | 482.4074 | 0.2392 |  | 208.3333 | 0.2266 | 5.339139 | -1.484569 | 5.369893
123 |  | 628792.277 | 122 | 122 | 5.15 | -12.25 |  | 476.8519 | 0.2402 |  | 202.7778 | 0.2276 | 5.312111 | -1.480166 | 5.076333
124 |  | 628793.277 | 123 | 123 | 5.24 | -12.11 |  | 485.1852 | 0.243 |  | 211.1111 | 0.2304 | 5.352385 | -1.467938 | 5.421077
125 |  | 628794.277 | 124 | 124 | 5.23 | -12.02 |  | 484.2593 | 0.2448 |  | 210.1852 | 0.2322 | 5.347989 | -1.460156 | 5.332333
126 |  | 628795.277 | 125 | 125 | 5.28 | -11.9 |  | 488.8889 | 0.2472 |  | 214.8148 | 0.2346 | 5.369776 | -1.449873 | 5.51418
127 |  | 628796.277 | 126 | 126 | 5.23 | -11.82 |  | 484.2593 | 0.2488 |  | 210.1852 | 0.2362 | 5.347989 | -1.443076 | 5.242031
128 |  | 628797.277 | 127 | 127 | 5.24 | -11.71 |  | 485.1852 | 0.251 |  | 211.1111 | 0.2384 | 5.352385 | -1.433805 | 5.239162
129 |  | 628798.277 | 128 | 128 | 5.29 | -11.59 |  | 489.8148 | 0.2534 |  | 215.7407 | 0.2408 | 5.374077 | -1.423789 | 5.419839
130 |  | 628799.277 | 129 | 129 | 5.28 | -11.49 |  | 488.8889 | 0.2554 |  | 214.8148 | 0.2428 | 5.369776 | -1.415517 | 5.327952
131 |  | 628800.277 | 130 | 130 | 5.29 | -11.4 |  | 489.8148 | 0.2572 |  | 215.7407 | 0.2446 | 5.374077 | -1.408131 | 5.335639
132 |  | 628801.277 | 131 | 131 | 5.31 | -11.27 |  | 491.6667 | 0.2598 |  | 217.5926 | 0.2472 | 5.382624 | -1.397558 | 5.373952
133 |  | 628802.277 | 132 | 132 | 5.34 | -11.18 |  | 494.4444 | 0.2616 |  | 220.3704 | 0.249 | 5.39531 | -1.390302 | 5.479965
134 |  | 628803.277 | 133 | 133 | 5.35 | -11.09 |  | 495.3704 | 0.2634 |  | 221.2963 | 0.2508 | 5.399503 | -1.383099 | 5.489752
135 |  | 628804.277 | 134 | 134 | 5.34 | -10.98 |  | 494.4444 | 0.2656 |  | 220.3704 | 0.253 | 5.39531 | -1.374366 | 5.393325
136 |  | 628805.277 | 135 | 135 | 5.38 | -10.88 |  | 498.1481 | 0.2676 |  | 224.0741 | 0.255 | 5.411977 | -1.366492 | 5.547932
137 |  | 628806.277 | 136 | 136 | 5.34 | -10.78 |  | 494.4444 | 0.2696 |  | 220.3704 | 0.257 | 5.39531 | -1.358679 | 5.309383
138 |  | 628807.277 | 137 | 137 | 5.37 | -10.69 |  | 497.2222 | 0.2714 |  | 223.1481 | 0.2588 | 5.407836 | -1.3517 | 5.417046
139 |  | 628808.277 | 138 | 138 | 5.38 | -10.59 |  | 498.1481 | 0.2734 |  | 224.0741 | 0.2608 | 5.411977 | -1.344001 | 5.42455
140 |  | 628809.277 | 139 | 139 | 5.38 | -10.49 |  | 498.1481 | 0.2754 |  | 224.0741 | 0.2628 | 5.411977 | -1.336362 | 5.383267
141 |  | 628810.277 | 140 | 140 | 5.34 | -10.4 |  | 494.4444 | 0.2772 |  | 220.3704 | 0.2646 | 5.39531 | -1.329536 | 5.156883
142 |  | 628811.277 | 141 | 141 | 5.44 | -10.27 |  | 503.7037 | 0.2798 |  | 229.6296 | 0.2672 | 5.436468 | -1.319758 | 5.595467
143 |  | 628812.277 | 142 | 142 | 5.41 | -10.18 |  | 500.9259 | 0.2816 |  | 226.8519 | 0.269 | 5.424297 | -1.313044 | 5.405607
144 |  | 628813.277 | 143 | 143 | 5.44 | -10.09 |  | 503.7037 | 0.2834 |  | 229.6296 | 0.2708 | 5.436468 | -1.306375 | 5.521081
145 |  | 628814.277 | 144 | 144 | 5.44 | -10 |  | 503.7037 | 0.2852 |  | 229.6296 | 0.2726 | 5.436468 | -1.29975 | 5.484625
146 |  | 628815.277 | 145 | 145 | 5.42 | -9.9 |  | 501.8519 | 0.2872 |  | 227.7778 | 0.2746 | 5.42837 | -1.29244 | 5.344461
147 |  | 628816.277 | 146 | 146 | 5.41 | -9.8 |  | 500.9259 | 0.2892 |  | 226.8519 | 0.2766 | 5.424297 | -1.285183 | 5.257079
148 |  | 628817.277 | 147 | 147 | 5.38 | -9.69 |  | 498.1481 | 0.2914 |  | 224.0741 | 0.2788 | 5.411977 | -1.277261 | 5.074328
149 |  | 628818.277 | 148 | 148 | 5.48 | -9.58 |  | 507.4074 | 0.2936 |  | 233.3333 | 0.281 | 5.452468 | -1.269401 | 5.525017
150 |  | 628819.277 | 149 | 149 | 5.43 | -9.51 |  | 502.7778 | 0.295 |  | 228.7037 | 0.2824 | 5.432427 | -1.264431 | 5.245235
151 |  | 628820.277 | 150 | 150 | 5.48 | -9.39 |  | 507.4074 | 0.2974 |  | 233.3333 | 0.2848 | 5.452468 | -1.255968 | 5.451298
152 |  | 628821.277 | 151 | 151 | 5.47 | -9.29 |  | 506.4815 | 0.2994 |  | 232.4074 | 0.2868 | 5.448492 | -1.24897 | 5.362142
153 |  | 628822.277 | 152 | 152 | 5.45 | -9.2 |  | 504.6296 | 0.3012 |  | 230.5556 | 0.2886 | 5.440492 | -1.242714 | 5.229237
154 |  | 628823.277 | 153 | 153 | 5.52 | -9.09 |  | 511.1111 | 0.3034 |  | 237.037 | 0.2908 | 5.468216 | -1.23512 | 5.548315
155 |  | 628824.277 | 154 | 154 | 5.53 | -8.98 |  | 512.037 | 0.3056 |  | 237.963 | 0.293 | 5.472115 | -1.227583 | 5.560676
156 |  | 628825.277 | 155 | 155 | 5.52 | -8.9 |  | 511.1111 | 0.3072 |  | 237.037 | 0.2946 | 5.468216 | -1.222137 | 5.476748
157 |  | 628826.277 | 156 | 156 | 5.55 | -8.81 |  | 513.8889 | 0.309 |  | 239.8148 | 0.2964 | 5.479867 | -1.216045 | 5.606297
158 |  | 628827.277 | 157 | 157 | 5.49 | -8.72 |  | 508.3333 | 0.3108 |  | 234.2593 | 0.2982 | 5.456428 | -1.209991 | 5.256256
159 |  | 628828.277 | 158 | 158 | 5.55 | -8.59 |  | 513.8889 | 0.3134 |  | 239.8148 | 0.3008 | 5.479867 | -1.20131 | 5.52429
160 |  | 628829.277 | 159 | 159 | 5.53 | -8.51 |  | 512.037 | 0.315 |  | 237.963 | 0.3024 | 5.472115 | -1.196005 | 5.387824
161 |  | 628830.277 | 160 | 160 | 5.58 | -8.39 |  | 516.6667 | 0.3174 |  | 242.5926 | 0.3048 | 5.491383 | -1.188099 | 5.618143
162 |  | 628831.277 | 161 | 161 | 5.58 | -8.28 |  | 516.6667 | 0.3196 |  | 242.5926 | 0.307 | 5.491383 | -1.180908 | 5.577883
163 |  | 628832.277 | 162 | 162 | 5.37 | -8.26 |  | 497.2222 | 0.32 |  | 223.1481 | 0.3074 | 5.407836 | -1.179605 | 4.56061
164 |  | 628833.277 | 163 | 163 | 5.52 | -8.11 |  | 511.1111 | 0.323 |  | 237.037 | 0.3104 | 5.468216 | -1.169893 | 5.19797
165 |  | 628834.277 | 164 | 164 | 5.59 | -7.99 |  | 517.5926 | 0.3254 |  | 243.5185 | 0.3128 | 5.495193 | -1.162191 | 5.530368
166 |  | 628835.277 | 165 | 165 | 5.59 | -7.91 |  | 517.5926 | 0.327 |  | 243.5185 | 0.3144 | 5.495193 | -1.157089 | 5.502224
167 |  | 628836.277 | 166 | 166 | 5.66 | -7.78 |  | 524.0741 | 0.3296 |  | 250 | 0.317 | 5.521461 | -1.148854 | 5.872928
168 |  | 628837.277 | 167 | 167 | 5.71 | -7.63 |  | 528.7037 | 0.3326 |  | 254.6296 | 0.32 | 5.53981 | -1.139434 | 6.149358
169 |  | 628838.277 | 168 | 168 | 5.58 | -7.62 |  | 516.6667 | 0.3328 |  | 242.5926 | 0.3202 | 5.491383 | -1.138809 | 5.347939
170 |  | 628839.277 | 169 | 169 | 5.65 | -7.51 |  | 523.1481 | 0.335 |  | 249.0741 | 0.3224 | 5.51775 | -1.131962 | 5.712745
171 |  | 628840.277 | 170 | 170 | 5.62 | -7.42 |  | 520.3704 | 0.3368 |  | 246.2963 | 0.3242 | 5.506535 | -1.126395 | 5.50364
172 |  | 628841.277 | 171 | 171 | 5.62 | -7.31 |  | 520.3704 | 0.339 |  | 246.2963 | 0.3264 | 5.506535 | -1.119632 | 5.466544
173 |  | 628842.277 | 172 | 172 | 5.55 | -7.23 |  | 513.8889 | 0.3406 |  | 239.8148 | 0.328 | 5.479867 | -1.114742 | 5.066178
174 |  | 628843.277 | 173 | 173 | 5.62 | -7.16 |  | 520.3704 | 0.342 |  | 246.2963 | 0.3294 | 5.506535 | -1.110482 | 5.416758
175 |  | 628844.277 | 174 | 174 | 5.67 | -6.99 |  | 525 | 0.3454 |  | 250.9259 | 0.3328 | 5.525158 | -1.100214 | 5.655205
176 |  | 628845.277 | 175 | 175 | 5.62 | -6.91 |  | 520.3704 | 0.347 |  | 246.2963 | 0.3344 | 5.506535 | -1.095417 | 5.335766
177 |  | 628846.277 | 176 | 176 | 5.64 | -6.81 |  | 522.2222 | 0.349 |  | 248.1481 | 0.3364 | 5.514026 | -1.089454 | 5.416913
178 |  | 628847.277 | 177 | 177 | 5.65 | -6.72 |  | 523.1481 | 0.3508 |  | 249.0741 | 0.3382 | 5.51775 | -1.084118 | 5.445858
179 |  | 628848.277 | 178 | 178 | 5.66 | -6.62 |  | 524.0741 | 0.3528 |  | 250 | 0.3402 | 5.521461 | -1.078222 | 5.472422
180 |  | 628849.277 | 179 | 179 | 5.7 | -6.53 |  | 527.7778 | 0.3546 |  | 253.7037 | 0.342 | 5.536167 | -1.072945 | 5.689064
181 |  | 628850.277 | 180 | 180 | 5.69 | -6.42 |  | 526.8519 | 0.3568 |  | 252.7778 | 0.3442 | 5.532511 | -1.066532 | 5.589787
182 |  | 628851.277 | 181 | 181 | 5.69 | -6.32 |  | 526.8519 | 0.3588 |  | 252.7778 | 0.3462 | 5.532511 | -1.060739 | 5.557495
183 |  | 628852.277 | 182 | 182 | 5.64 | -6.22 |  | 522.2222 | 0.3608 |  | 248.1481 | 0.3482 | 5.514026 | -1.054978 | 5.233342
184 |  | 628853.277 | 183 | 183 | 5.69 | -6.12 |  | 526.8519 | 0.3628 |  | 252.7778 | 0.3502 | 5.532511 | -1.049251 | 5.494017
185 |  | 628854.277 | 184 | 184 | 5.71 | -6.02 |  | 528.7037 | 0.3648 |  | 254.6296 | 0.3522 | 5.53981 | -1.043556 | 5.587151
186 |  | 628855.277 | 185 | 185 | 5.71 | -5.92 |  | 528.7037 | 0.3668 |  | 254.6296 | 0.3542 | 5.53981 | -1.037894 | 5.555603
187 |  | 628856.277 | 186 | 186 | 5.79 | -5.8 |  | 536.1111 | 0.3692 |  | 262.037 | 0.3566 | 5.568486 | -1.031141 | 6.071477
188 |  | 628857.277 | 187 | 187 | 5.65 | -5.75 |  | 523.1481 | 0.3702 |  | 249.0741 | 0.3576 | 5.51775 | -1.02834 | 5.150417
189 |  | 628858.277 | 188 | 188 | 5.71 | -5.62 |  | 528.7037 | 0.3728 |  | 254.6296 | 0.3602 | 5.53981 | -1.021096 | 5.463061
190 |  | 628859.277 | 189 | 189 | 5.77 | -5.53 |  | 534.2593 | 0.3746 |  | 260.1852 | 0.362 | 5.561394 | -1.016111 | 5.834248
191 |  | 628860.277 | 190 | 190 | 5.74 | -5.42 |  | 531.4815 | 0.3768 |  | 257.4074 | 0.3642 | 5.55066 | -1.010052 | 5.593902
192 |  | 628861.277 | 191 | 191 | 5.73 | -5.32 |  | 530.5556 | 0.3788 |  | 256.4815 | 0.3662 | 5.547056 | -1.004576 | 5.498608
193 |  | 628862.277 | 192 | 192 | 5.77 | -5.22 |  | 534.2593 | 0.3808 |  | 260.1852 | 0.3682 | 5.561394 | -0.999129 | 5.736007
194 |  | 628863.277 | 193 | 193 | 5.75 | -5.12 |  | 532.4074 | 0.3828 |  | 258.3333 | 0.3702 | 5.554251 | -0.9937119 | 5.568838
195 |  | 628864.277 | 194 | 194 | 5.79 | -5.04 |  | 536.1111 | 0.3844 |  | 262.037 | 0.3718 | 5.568486 | -0.9893992 | 5.823262
196 |  | 628865.277 | 195 | 195 | 5.77 | -4.92 |  | 534.2593 | 0.3868 |  | 260.1852 | 0.3742 | 5.561394 | -0.9829649 | 5.644035
197 |  | 628866.277 | 196 | 196 | 5.77 | -4.82 |  | 534.2593 | 0.3888 |  | 260.1852 | 0.3762 | 5.561394 | -0.9776344 | 5.614029
198 |  | 628867.277 | 197 | 197 | 5.81 | -4.71 |  | 537.963 | 0.391 |  | 263.8889 | 0.3784 | 5.575528 | -0.9718034 | 5.869866
199 |  | 628868.277 | 198 | 198 | 5.77 | -4.63 |  | 534.2593 | 0.3926 |  | 260.1852 | 0.38 | 5.561394 | -0.967584 | 5.557889
200 |  | 628869.277 | 199 | 199 | 5.73 | -4.54 |  | 530.5556 | 0.3944 |  | 256.4815 | 0.3818 | 5.547056 | -0.9628584 | 5.273939
201 |  | 628870.277 | 200 | 200 | 5.77 | -4.43 |  | 534.2593 | 0.3966 |  | 260.1852 | 0.384 | 5.561394 | -0.9571127 | 5.499994
202 |  | 628871.277 | 201 | 201 | 5.81 | -4.32 |  | 537.963 | 0.3988 |  | 263.8889 | 0.3862 | 5.575528 | -0.9513999 | 5.751314
203 |  | 628872.277 | 202 | 202 | 5.82 | -4.23 |  | 538.8889 | 0.4006 |  | 264.8148 | 0.388 | 5.579031 | -0.9467499 | 5.800042
204 |  | 628873.277 | 203 | 203 | 5.8 | -4.13 |  | 537.037 | 0.4026 |  | 262.963 | 0.39 | 5.572013 | -0.9416085 | 5.622385
205 |  | 628874.277 | 204 | 204 | 5.83 | -4.03 |  | 539.8148 | 0.4046 |  | 265.7407 | 0.392 | 5.582521 | -0.9364934 | 5.817748
206 |  | 628875.277 | 205 | 205 | 5.84 | -3.92 |  | 540.7407 | 0.4068 |  | 266.6667 | 0.3942 | 5.585999 | -0.9308969 | 5.864117
207 |  | 628876.277 | 206 | 206 | 5.85 | -3.81 |  | 541.6667 | 0.409 |  | 267.5926 | 0.3964 | 5.589466 | -0.9253315 | 5.912486
208 |  | 628877.277 | 207 | 207 | 5.82 | -3.73 |  | 538.8889 | 0.4106 |  | 264.8148 | 0.398 | 5.579031 | -0.9213033 | 5.654312
209 |  | 628878.277 | 208 | 208 | 5.82 | -3.63 |  | 538.8889 | 0.4126 |  | 264.8148 | 0.4 | 5.579031 | -0.9162907 | 5.626041
210 |  | 628879.277 | 209 | 209 | 5.86 | -3.53 |  | 542.5926 | 0.4146 |  | 268.5185 | 0.402 | 5.59292 | -0.9113032 | 5.912555
211 |  | 628880.277 | 210 | 210 | 5.88 | -3.42 |  | 544.4444 | 0.4168 |  | 270.3704 | 0.4042 | 5.599793 | -0.9058455 | 6.05297
212 |  | 628881.277 | 211 | 211 | 5.87 | -3.33 |  | 543.5185 | 0.4186 |  | 269.4444 | 0.406 | 5.596362 | -0.9014021 | 5.93872
213 |  | 628882.277 | 212 | 212 | 5.84 | -3.23 |  | 540.7407 | 0.4206 |  | 266.6667 | 0.408 | 5.585999 | -0.8964881 | 5.665772
214 |  | 628883.277 | 213 | 213 | 5.84 | -3.16 |  | 540.7407 | 0.422 |  | 266.6667 | 0.4094 | 5.585999 | -0.8930626 | 5.646397
215 |  | 628884.277 | 214 | 214 | 5.93 | -3.01 |  | 549.0741 | 0.425 |  | 275 | 0.4124 | 5.616771 | -0.8857615 | 6.415706
216 |  | 628885.277 | 215 | 215 | 5.92 | -2.94 |  | 548.1481 | 0.4264 |  | 274.0741 | 0.4138 | 5.613398 | -0.8823725 | 6.289729
217 |  | 628886.277 | 216 | 216 | 5.87 | -2.86 |  | 543.5185 | 0.428 |  | 269.4444 | 0.4154 | 5.596362 | -0.8785134 | 5.804334
218 |  | 628887.277 | 217 | 217 | 5.86 | -2.74 |  | 542.5926 | 0.4304 |  | 268.5185 | 0.4178 | 5.59292 | -0.8727524 | 5.688959
219 |  | 628888.277 | 218 | 218 | 5.9 | -2.64 |  | 546.2963 | 0.4324 |  | 272.2222 | 0.4198 | 5.606619 | -0.8679769 | 6.006689
220 |  | 628889.277 | 219 | 219 | 5.89 | -2.55 |  | 545.3704 | 0.4342 |  | 271.2963 | 0.4216 | 5.603212 | -0.8636983 | 5.890432
221 |  | 628890.277 | 220 | 220 | 5.89 | -2.44 |  | 545.3704 | 0.4364 |  | 271.2963 | 0.4238 | 5.603212 | -0.8584936 | 5.859854
222 |  | 628891.277 | 221 | 221 | 5.93 | -2.31 |  | 549.0741 | 0.439 |  | 275 | 0.4264 | 5.616771 | -0.8523774 | 6.205059
223 |  | 628892.277 | 222 | 222 | 5.89 | -2.26 |  | 545.3704 | 0.44 |  | 271.2963 | 0.4274 | 5.603212 | -0.8500349 | 5.810497
224 |  | 628893.277 | 223 | 223 | 5.98 | -2.11 |  | 553.7037 | 0.443 |  | 279.6296 | 0.4304 | 5.633466 | -0.8430403 | 6.726037
225 |  | 628894.277 | 224 | 224 | 5.99 | -2.02 |  | 554.6296 | 0.4448 |  | 280.5556 | 0.4322 | 5.636772 | -0.8388668 | 6.83274
226 |  | 628895.277 | 225 | 225 | 5.87 | -1.97 |  | 543.5185 | 0.4458 |  | 269.4444 | 0.4332 | 5.596362 | -0.8365558 | 5.565837
227 |  | 628896.277 | 226 | 226 | 5.94 | -1.84 |  | 550 | 0.4484 |  | 275.9259 | 0.4358 | 5.620132 | -0.8305719 | 6.174691
228 |  | 628897.277 | 227 | 227 | 5.91 | -1.74 |  | 547.2222 | 0.4504 |  | 273.1481 | 0.4378 | 5.610014 | -0.8259931 | 5.850451
229 |  | 628898.277 | 228 | 228 | 5.92 | -1.63 |  | 548.1481 | 0.4526 |  | 274.0741 | 0.44 | 5.613398 | -0.8209806 | 5.915204
230 |  | 628899.277 | 229 | 229 | 5.96 | -1.54 |  | 551.8519 | 0.4544 |  | 277.7778 | 0.4418 | 5.626821 | -0.816898 | 6.309909
231 |  | 628900.277 | 230 | 230 | 5.96 | -1.44 |  | 551.8519 | 0.4564 |  | 277.7778 | 0.4438 | 5.626821 | -0.8123813 | 6.281473
232 |  | 628901.277 | 231 | 231 | 5.92 | -1.34 |  | 548.1481 | 0.4584 |  | 274.0741 | 0.4458 | 5.613398 | -0.8078849 | 5.838245
233 |  | 628902.277 | 232 | 232 | 5.94 | -1.23 |  | 550 | 0.4606 |  | 275.9259 | 0.448 | 5.620132 | -0.802962 | 6.006541
234 |  | 628903.277 | 233 | 233 | 5.91 | -1.15 |  | 547.2222 | 0.4622 |  | 273.1481 | 0.4496 | 5.610014 | -0.799397 | 5.696902
235 |  | 628904.277 | 234 | 234 | 5.94 | -1.04 |  | 550 | 0.4644 |  | 275.9259 | 0.4518 | 5.620132 | -0.7945157 | 5.956021
236 |  | 628905.277 | 235 | 235 | 5.96 | -0.92 |  | 551.8519 | 0.4668 |  | 277.7778 | 0.4542 | 5.626821 | -0.7892176 | 6.137643
237 |  | 628906.277 | 236 | 236 | 5.93 | -0.85 |  | 549.0741 | 0.4682 |  | 275 | 0.4556 | 5.616771 | -0.78614 | 5.807368
238 |  | 628907.277 | 237 | 237 | 5.92 | -0.76 |  | 548.1481 | 0.47 |  | 274.0741 | 0.4574 | 5.613398 | -0.782197 | 5.690183
239 |  | 628908.277 | 238 | 238 | 5.97 | -0.65 |  | 552.7778 | 0.4722 |  | 278.7037 | 0.4596 | 5.630149 | -0.7773987 | 6.178997
240 |  | 628909.277 | 239 | 239 | 5.95 | -0.54 |  | 550.9259 | 0.4744 |  | 276.8519 | 0.4618 | 5.623483 | -0.7726234 | 5.929306
241 |  | 628910.277 | 240 | 240 | 5.96 | -0.45 |  | 551.8519 | 0.4762 |  | 277.7778 | 0.4636 | 5.626821 | -0.7687332 | 6.013196
242 |  | 628911.277 | 241 | 241 | 5.97 | -0.34 |  | 552.7778 | 0.4784 |  | 278.7037 | 0.4658 | 5.630149 | -0.7639989 | 6.096752
243 |  | 628912.277 | 242 | 242 | 5.98 | -0.24 |  | 553.7037 | 0.4804 |  | 279.6296 | 0.4678 | 5.633466 | -0.7597144 | 6.188299
244 |  | 628913.277 | 243 | 243 | 5.98 | -0.15 |  | 553.7037 | 0.4822 |  | 279.6296 | 0.4696 | 5.633466 | -0.755874 | 6.164579
245 |  | 628914.277 | 244 | 244 | 5.98 | -0.05 |  | 553.7037 | 0.4842 |  | 279.6296 | 0.4716 | 5.633466 | -0.7516241 | 6.138436
246 |  | 628915.277 | 245 | 245 | 5.96 | 0.06 |  | 551.8519 | 0.4864 |  | 277.7778 | 0.4738 | 5.626821 | -0.74697 | 5.883743
247 |  | 628916.277 | 246 | 246 | 5.99 | 0.16 |  | 554.6296 | 0.4884 |  | 280.5556 | 0.4758 | 5.636772 | -0.7427577 | 6.206621
248 |  | 628917.277 | 247 | 247 | 6.02 | 0.26 |  | 557.4074 | 0.4904 |  | 283.3333 | 0.4778 | 5.646624 | -0.738563 | 6.595617
249 |  | 628918.277 | 248 | 248 | 6.02 | 0.39 |  | 557.4074 | 0.493 |  | 283.3333 | 0.4804 | 5.646624 | -0.7331362 | 6.55992
250 |  | 628919.277 | 249 | 249 | 5.99 | 0.46 |  | 554.6296 | 0.4944 |  | 280.5556 | 0.4818 | 5.636772 | -0.7302262 | 6.129328
251 |  | 628920.277 | 250 | 250 | 6.01 | 0.55 |  | 556.4815 | 0.4962 |  | 282.4074 | 0.4836 | 5.643351 | -0.7264972 | 6.370625
252 |  | 628921.277 | 251 | 251 | 6.05 | 0.66 |  | 560.1852 | 0.4984 |  | 286.1111 | 0.4858 | 5.65638 | -0.7219583 | 6.996599
253 |  | 628922.277 | 252 | 252 | 6.01 | 0.76 |  | 556.4815 | 0.5004 |  | 282.4074 | 0.4878 | 5.643351 | -0.7178498 | 6.315774
254 |  | 628923.277 | 253 | 253 | 5.98 | 0.84 |  | 553.7037 | 0.502 |  | 279.6296 | 0.4894 | 5.633466 | -0.7145751 | 5.915175
255 |  | 628924.277 | 254 | 254 | 6.03 | 0.97 |  | 558.3333 | 0.5046 |  | 284.2593 | 0.492 | 5.649887 | -0.7092766 | 6.559542
256 |  | 628925.277 | 255 | 255 | 6.03 | 1.06 |  | 558.3333 | 0.5064 |  | 284.2593 | 0.4938 | 5.649887 | -0.7056247 | 6.535631
257 |  | 628926.277 | 256 | 256 | 5.98 | 1.13 |  | 553.7037 | 0.5078 |  | 279.6296 | 0.4952 | 5.633466 | -0.7027936 | 5.845893
258 |  | 628927.277 | 257 | 257 | 6.07 | 1.28 |  | 562.037 | 0.5108 |  | 287.963 | 0.4982 | 5.662832 | -0.6967537 | 7.238657
259 |  | 628928.277 | 258 | 258 | 6.04 | 1.35 |  | 559.2593 | 0.5122 |  | 285.1852 | 0.4996 | 5.653139 | -0.6939475 | 6.624184
260 |  | 628929.277 | 259 | 259 | 6 | 1.45 |  | 555.5556 | 0.5142 |  | 281.4815 | 0.5016 | 5.640067 | -0.6899523 | 6.010635
261 |  | 628930.277 | 260 | 260 | 5.99 | 1.55 |  | 554.6296 | 0.5162 |  | 280.5556 | 0.5036 | 5.636772 | -0.685973 | 5.863999
262 |  | 628931.277 | 261 | 261 | 6.05 | 1.68 |  | 560.1852 | 0.5188 |  | 286.1111 | 0.5062 | 5.65638 | -0.6808234 | 6.714634
263 |  | 628932.277 | 262 | 262 | 6.11 | 1.78 |  | 565.7407 | 0.5208 |  | 291.6667 | 0.5082 | 5.675612 | -0.6768802 | 8.311732
264 |  | 628933.277 | 263 | 263 | 6.01 | 1.85 |  | 556.4815 | 0.5222 |  | 282.4074 | 0.5096 | 5.643351 | -0.6741292 | 6.045594
265 |  | 628934.277 | 264 | 264 | 6.01 | 1.96 |  | 556.4815 | 0.5244 |  | 282.4074 | 0.5118 | 5.643351 | -0.6698214 | 6.019606
266 |  | 628935.277 | 265 | 265 | 6.02 | 2.06 |  | 557.4074 | 0.5264 |  | 283.3333 | 0.5138 | 5.646624 | -0.6659212 | 6.133487
267 |  | 628936.277 | 266 | 266 | 6.06 | 2.17 |  | 561.1111 | 0.5286 |  | 287.037 | 0.516 | 5.659611 | -0.6616485 | 6.777633
268 |  | 628937.277 | 267 | 267 | 6.12 | 2.28 |  | 566.6667 | 0.5308 |  | 292.5926 | 0.5182 | 5.678781 | -0.657394 | 8.615221
269 |  | 628938.277 | 268 | 268 | 6.06 | 2.38 |  | 561.1111 | 0.5328 |  | 287.037 | 0.5202 | 5.659611 | -0.6535419 | 6.722912
270 |  | 628939.277 | 269 | 269 | 6.03 | 2.47 |  | 558.3333 | 0.5346 |  | 284.2593 | 0.522 | 5.649887 | -0.6500877 | 6.182557
271 |  | 628940.277 | 270 | 270 | 6.09 | 2.59 |  | 563.8889 | 0.537 |  | 289.8148 | 0.5244 | 5.669242 | -0.6455005 | 7.376435
272 |  | 628941.277 | 271 | 271 | 6.05 | 2.67 |  | 560.1852 | 0.5386 |  | 286.1111 | 0.526 | 5.65638 | -0.6424541 | 6.461878
273 |  | 628942.277 | 272 | 272 | 6.08 | 2.78 |  | 562.963 | 0.5408 |  | 288.8889 | 0.5282 | 5.666042 | -0.6382803 | 7.05926
274 |  | 628943.277 | 273 | 273 | 6.05 | 2.87 |  | 560.1852 | 0.5426 |  | 286.1111 | 0.53 | 5.65638 | -0.6348783 | 6.413109
275 |  | 628944.277 | 274 | 274 | 6.04 | 2.97 |  | 559.2593 | 0.5446 |  | 285.1852 | 0.532 | 5.653139 | -0.6311118 | 6.220757
276 |  | 628945.277 | 275 | 275 | 6.08 | 3.15 |  | 562.963 | 0.5482 |  | 288.8889 | 0.5356 | 5.666042 | -0.6243677 | 6.961727
277 |  | 628946.277 | 276 | 276 | 6.05 | 3.17 |  | 560.1852 | 0.5486 |  | 286.1111 | 0.536 | 5.65638 | -0.6236211 | 6.34132
278 |  | 628947.277 | 277 | 277 | 6.13 | 3.3 |  | 567.5926 | 0.5512 |  | 293.5185 | 0.5386 | 5.681941 | -0.6187821 | 8.877653
279 |  | 628948.277 | 278 | 278 | 6.09 | 3.38 |  | 563.8889 | 0.5528 |  | 289.8148 | 0.5402 | 5.669242 | -0.6158158 | 7.160686
280 |  | 628949.277 | 279 | 279 | 5.97 | 3.45 |  | 552.7778 | 0.5542 |  | 278.7037 | 0.5416 | 5.630149 | -0.6132276 | 5.243477
281 |  | 628950.277 | 280 | 280 | 6.05 | 3.58 |  | 560.1852 | 0.5568 |  | 286.1111 | 0.5442 | 5.65638 | -0.6084385 | 6.245769
282 |  | 628951.277 | 281 | 281 | 6.04 | 3.67 |  | 559.2593 | 0.5586 |  | 285.1852 | 0.546 | 5.653139 | -0.6051363 | 6.06125
283 |  | 628952.277 | 282 | 282 | 6.08 | 3.78 |  | 562.963 | 0.5608 |  | 288.8889 | 0.5482 | 5.666042 | -0.6011151 | 6.801716
284 |  | 628953.277 | 283 | 283 | 6.06 | 3.87 |  | 561.1111 | 0.5626 |  | 287.037 | 0.55 | 5.659611 | -0.597837 | 6.358652
285 |  | 628954.277 | 284 | 284 | 6.1 | 3.97 |  | 564.8148 | 0.5646 |  | 290.7407 | 0.552 | 5.672432 | -0.5942072 | 7.301394
286 |  | 628955.277 | 285 | 285 | 6.06 | 4.06 |  | 561.1111 | 0.5664 |  | 287.037 | 0.5538 | 5.659611 | -0.5909517 | 6.315021
287 |  | 628956.277 | 286 | 286 | 6.09 | 4.18 |  | 563.8889 | 0.5688 |  | 289.8148 | 0.5562 | 5.669242 | -0.5866273 | 6.954697
288 |  | 628957.277 | 287 | 287 | 6.11 | 4.28 |  | 565.7407 | 0.5708 |  | 291.6667 | 0.5582 | 5.675612 | -0.583038 | 7.56722
289 |  | 628958.277 | 288 | 288 | 6.1 | 4.38 |  | 564.8148 | 0.5728 |  | 290.7407 | 0.5602 | 5.672432 | -0.5794614 | 7.194518
290 |  | 628959.277 | 289 | 289 | 6.1 | 4.49 |  | 564.8148 | 0.575 |  | 290.7407 | 0.5624 | 5.672432 | -0.5755419 | 7.166375
291 |  | 628960.277 | 290 | 290 | 6.08 | 4.57 |  | 562.963 | 0.5766 |  | 288.8889 | 0.564 | 5.666042 | -0.572701 | 6.611172
292 |  | 628961.277 | 291 | 291 | 6.09 | 4.68 |  | 563.8889 | 0.5788 |  | 289.8148 | 0.5662 | 5.669242 | -0.5688079 | 6.831866
293 |  | 628962.277 | 292 | 292 | 6.05 | 4.77 |  | 560.1852 | 0.5806 |  | 286.1111 | 0.568 | 5.65638 | -0.5656339 | 5.984063
294 |  | 628963.277 | 293 | 293 | 6.08 | 4.87 |  | 562.963 | 0.5826 |  | 288.8889 | 0.57 | 5.666042 | -0.5621189 | 6.541581
295 |  | 628964.277 | 294 | 294 | 6.1 | 4.97 |  | 564.8148 | 0.5846 |  | 290.7407 | 0.572 | 5.672432 | -0.5586163 | 7.0461
296 |  | 628965.277 | 295 | 295 | 6.12 | 5.09 |  | 566.6667 | 0.587 |  | 292.5926 | 0.5744 | 5.678781 | -0.5544293 | 7.772298
297 |  | 628966.277 | 296 | 296 | 6.04 | 5.14 |  | 559.2593 | 0.588 |  | 285.1852 | 0.5754 | 5.653139 | -0.5526898 | 5.751551
298 |  | 628967.277 | 297 | 297 | 6.11 | 5.27 |  | 565.7407 | 0.5906 |  | 291.6667 | 0.578 | 5.675612 | -0.5481814 | 7.307997
299 |  | 628968.277 | 298 | 298 | 6.09 | 5.37 |  | 563.8889 | 0.5926 |  | 289.8148 | 0.58 | 5.669242 | -0.5447272 | 6.669315
300 |  | 628969.277 | 299 | 299 | 6.04 | 5.48 |  | 559.2593 | 0.5948 |  | 285.1852 | 0.5822 | 5.653139 | -0.5409412 | 5.684374
301 |  | 628970.277 | 300 | 300 | 6.13 | 5.59 |  | 567.5926 | 0.597 |  | 293.5185 | 0.5844 | 5.681941 | -0.5371696 | 8.181902
302 |  | 628971.277 | 301 | 301 | 6.11 | 5.67 |  | 565.7407 | 0.5986 |  | 291.6667 | 0.586 | 5.675612 | -0.5344355 | 7.208229
303 |  | 628972.277 | 302 | 302 | 6.07 | 5.77 |  | 562.037 | 0.6006 |  | 287.963 | 0.588 | 5.662832 | -0.5310283 | 6.133162
304 |  | 628973.277 | 303 | 303 | 6.13 | 5.88 |  | 567.5926 | 0.6028 |  | 293.5185 | 0.5902 | 5.681941 | -0.5272938 | 8.101497
305 |  | 628974.277 | 304 | 304 | 6.13 | 5.99 |  | 567.5926 | 0.605 |  | 293.5185 | 0.5924 | 5.681941 | -0.5235732 | 8.071411
306 |  | 628975.277 | 305 | 305 | 6.12 | 6.09 |  | 566.6667 | 0.607 |  | 292.5926 | 0.5944 | 5.678781 | -0.5202028 | 7.51078
307 |  | 628976.277 | 306 | 306 | 6.13 | 6.18 |  | 567.5926 | 0.6088 |  | 293.5185 | 0.5962 | 5.681941 | -0.5171791 | 8.019966
308 |  | 628977.277 | 307 | 307 | 6.08 | 6.27 |  | 562.963 | 0.6106 |  | 288.8889 | 0.598 | 5.666042 | -0.5141645 | 6.235286
309 |  | 628978.277 | 308 | 308 | 6.06 | 6.38 |  | 561.1111 | 0.6128 |  | 287.037 | 0.6002 | 5.659611 | -0.5104923 | 5.826822
310 |  | 628979.277 | 309 | 309 | 6.13 | 6.48 |  | 567.5926 | 0.6148 |  | 293.5185 | 0.6022 | 5.681941 | -0.5071657 | 7.940059
311 |  | 628980.277 | 310 | 310 | 6.17 | 6.55 |  | 571.2963 | 0.6162 |  | 297.2222 | 0.6036 | 5.69448 | -0.5048436 | #VALUE!
312 |  | 628981.277 | 311 | 311 | 6.12 | 6.69 |  | 566.6667 | 0.619 |  | 292.5926 | 0.6064 | 5.678781 | -0.5002154 | 7.36215
313 |  | 628982.277 | 312 | 312 | 6.09 | 6.78 |  | 563.8889 | 0.6208 |  | 289.8148 | 0.6082 | 5.669242 | -0.4972515 | 6.360083
314 |  | 628983.277 | 313 | 313 | 6.12 | 6.88 |  | 566.6667 | 0.6228 |  | 292.5926 | 0.6102 | 5.678781 | -0.4939685 | 7.316302
315 |  | 628984.277 | 314 | 314 | 6.12 | 6.97 |  | 566.6667 | 0.6246 |  | 292.5926 | 0.612 | 5.678781 | -0.491023 | 7.294784
316 |  | 628985.277 | 315 | 315 | 6.13 | 7.08 |  | 567.5926 | 0.6268 |  | 293.5185 | 0.6142 | 5.681941 | -0.4874347 | 7.78493
317 |  | 628986.277 | 316 | 316 | 6.15 | 7.19 |  | 569.4444 | 0.629 |  | 295.3704 | 0.6164 | 5.68823 | -0.4838592 | 9.982127
318 |  | 628987.277 | 317 | 317 | 6.05 | 7.24 |  | 560.1852 | 0.63 |  | 286.1111 | 0.6174 | 5.65638 | -0.4822382 | 5.50526
319 |  | 628988.277 | 318 | 318 | 6.14 | 7.38 |  | 568.5185 | 0.6328 |  | 294.4444 | 0.6202 | 5.68509 | -0.4777133 | 8.462636
320 |  | 628989.277 | 319 | 319 | 6.12 | 7.47 |  | 566.6667 | 0.6346 |  | 292.5926 | 0.622 | 5.678781 | -0.4748152 | 7.177504
321 |  | 628990.277 | 320 | 320 | 6.15 | 7.58 |  | 569.4444 | 0.6368 |  | 295.3704 | 0.6242 | 5.68823 | -0.4712844 | 9.85739
322 |  | 628991.277 | 321 | 321 | 6.08 | 7.67 |  | 562.963 | 0.6386 |  | 288.8889 | 0.626 | 5.666042 | -0.4684049 | 5.956391
323 |  | 628992.277 | 322 | 322 | 6.07 | 7.75 |  | 562.037 | 0.6402 |  | 287.963 | 0.6276 | 5.662832 | -0.4658523 | 5.746174
324 |  | 628993.277 | 323 | 323 | 6.14 | 7.88 |  | 568.5185 | 0.6428 |  | 294.4444 | 0.6302 | 5.68509 | -0.461718 | 8.328351
325 |  | 628994.277 | 324 | 324 | 6.15 | 8 |  | 569.4444 | 0.6452 |  | 295.3704 | 0.6326 | 5.68823 | -0.457917 | 9.726499
326 |  | 628995.277 | 325 | 325 | 6.14 | 8.09 |  | 568.5185 | 0.647 |  | 294.4444 | 0.6344 | 5.68509 | -0.4550756 | 8.273214
327 |  | 628996.277 | 326 | 326 | 6.09 | 8.18 |  | 563.8889 | 0.6488 |  | 289.8148 | 0.6362 | 5.669242 | -0.4522423 | 6.080167
328 |  | 628997.277 | 327 | 327 | 6.12 | 8.27 |  | 566.6667 | 0.6506 |  | 292.5926 | 0.638 | 5.678781 | -0.449417 | 6.997504
329 |  | 628998.277 | 328 | 328 | 6.12 | 8.38 |  | 566.6667 | 0.6528 |  | 292.5926 | 0.6402 | 5.678781 | -0.4459747 | 6.973458
330 |  | 628999.277 | 329 | 329 | 6.11 | 8.47 |  | 565.7407 | 0.6546 |  | 291.6667 | 0.642 | 5.675612 | -0.443167 | 6.579474
331 |  | 629000.277 | 330 | 330 | 6.12 | 8.58 |  | 566.6667 | 0.6568 |  | 292.5926 | 0.6442 | 5.678781 | -0.439746 | 6.930158
332 |  | 629001.277 | 331 | 331 | 6.09 | 8.67 |  | 563.8889 | 0.6586 |  | 289.8148 | 0.646 | 5.669242 | -0.4369558 | 5.98793
333 |  | 629002.277 | 332 | 332 | 6.14 | 8.76 |  | 568.5185 | 0.6604 |  | 294.4444 | 0.6478 | 5.68509 | -0.4341733 | 8.102079
334 |  | 629003.277 | 333 | 333 | 6.14 | 8.89 |  | 568.5185 | 0.663 |  | 294.4444 | 0.6504 | 5.68509 | -0.4301677 | 8.069691
335 |  | 629004.277 | 334 | 334 | 6.1 | 8.98 |  | 564.8148 | 0.6648 |  | 290.7407 | 0.6522 | 5.672432 | -0.427404 | 6.179652
336 |  | 629005.277 | 335 | 335 | 6.08 | 9.07 |  | 562.963 | 0.6666 |  | 288.8889 | 0.654 | 5.666042 | -0.4246479 | 5.701378
337 |  | 629006.277 | 336 | 336 | 6.13 | 9.19 |  | 567.5926 | 0.669 |  | 293.5185 | 0.6564 | 5.681941 | -0.4209849 | 7.284436
338 |  | 629007.277 | 337 | 337 | 6.12 | 9.27 |  | 566.6667 | 0.6706 |  | 292.5926 | 0.658 | 5.678781 | -0.4185503 | 6.784814
339 |  | 629008.277 | 338 | 338 | 6.11 | 9.38 |  | 565.7407 | 0.6728 |  | 291.6667 | 0.6602 | 5.675612 | -0.4152125 | 6.398095
340 |  | 629009.277 | 339 | 339 | 6.16 | 9.47 |  | 570.3704 | 0.6746 |  | 296.2963 | 0.662 | 5.69136 | -0.4124897 | #VALUE!
341 |  | 629010.277 | 340 | 340 | 6.12 | 9.59 |  | 566.6667 | 0.677 |  | 292.5926 | 0.6644 | 5.678781 | -0.4088709 | 6.719458
342 |  | 629011.277 | 341 | 341 | 6.08 | 9.66 |  | 562.963 | 0.6784 |  | 288.8889 | 0.6658 | 5.666042 | -0.406766 | 5.600332
343 |  | 629012.277 | 342 | 342 | 6.05 | 9.76 |  | 560.1852 | 0.6804 |  | 286.1111 | 0.6678 | 5.65638 | -0.4037666 | 5.089769
344 |  | 629013.277 | 343 | 343 | 6.05 | 9.86 |  | 560.1852 | 0.6824 |  | 286.1111 | 0.6698 | 5.65638 | -0.4007761 | 5.074571
345 |  | 629014.277 | 344 | 344 | 6.12 | 9.98 |  | 566.6667 | 0.6848 |  | 292.5926 | 0.6722 | 5.678781 | -0.3971994 | 6.641487
346 |  | 629015.277 | 345 | 345 | 6.1 | 10.08 |  | 564.8148 | 0.6868 |  | 290.7407 | 0.6742 | 5.672432 | -0.3942285 | 5.978002
347 |  | 629016.277 | 346 | 346 | 6.09 | 10.19 |  | 563.8889 | 0.689 |  | 289.8148 | 0.6764 | 5.669242 | -0.3909707 | 5.718809
348 |  | 629017.277 | 347 | 347 | 6.07 | 10.29 |  | 562.037 | 0.691 |  | 287.963 | 0.6784 | 5.662832 | -0.3880182 | 5.315889
349 |  | 629018.277 | 348 | 348 | 6.12 | 10.39 |  | 566.6667 | 0.693 |  | 292.5926 | 0.6804 | 5.678781 | -0.3850744 | 6.561446
350 |  | 629019.277 | 349 | 349 | 6.12 | 10.48 |  | 566.6667 | 0.6948 |  | 292.5926 | 0.6822 | 5.678781 | -0.3824324 | 6.544133
351 |  | 629020.277 | 350 | 350 | 6.06 | 10.58 |  | 561.1111 | 0.6968 |  | 287.037 | 0.6842 | 5.659611 | -0.379505 | 5.111457
352 |  | 629021.277 | 351 | 351 | 6.02 | 10.69 |  | 557.4074 | 0.699 |  | 283.3333 | 0.6864 | 5.646624 | -0.3762947 | 4.591179
353 |  | 629022.277 | 352 | 352 | 6.08 | 10.8 |  | 562.963 | 0.7012 |  | 288.8889 | 0.6886 | 5.666042 | -0.3730947 | 5.414901
354 |  | 629023.277 | 353 | 353 | 6.08 | 10.88 |  | 562.963 | 0.7028 |  | 288.8889 | 0.6902 | 5.666042 | -0.3707739 | 5.402349
355 |  | 629024.277 | 354 | 354 | 6.03 | 10.99 |  | 558.3333 | 0.705 |  | 284.2593 | 0.6924 | 5.649887 | -0.3675915 | 4.661026
356 |  | 629025.277 | 355 | 355 | 6.03 | 11.08 |  | 558.3333 | 0.7068 |  | 284.2593 | 0.6942 | 5.649887 | -0.3649952 | 4.648941
357 |  | 629026.277 | 356 | 356 | 6.02 | 11.19 |  | 557.4074 | 0.709 |  | 283.3333 | 0.6964 | 5.646624 | -0.3618311 | 4.525252
358 |  | 629027.277 | 357 | 357 | 6 | 11.29 |  | 555.5556 | 0.711 |  | 281.4815 | 0.6984 | 5.640067 | -0.3589633 | 4.316916
359 |  | 629028.277 | 358 | 358 | 5.98 | 11.39 |  | 553.7037 | 0.713 |  | 279.6296 | 0.7004 | 5.633466 | -0.3561037 | 4.13319
360 |  | 629029.277 | 359 | 359 | 5.92 | 11.49 |  | 548.1481 | 0.715 |  | 274.0741 | 0.7024 | 5.613398 | -0.3532522 | 3.705424
361 |  | 629030.277 | 360 | 360 | 5.89 | 11.61 |  | 545.3704 | 0.7174 |  | 271.2963 | 0.7048 | 5.603212 | -0.3498412 | 3.523562
362 |  | 629031.277 | 361 | 361 | 5.92 | 11.72 |  | 548.1481 | 0.7196 |  | 274.0741 | 0.707 | 5.613398 | -0.3467246 | 3.681315
363 |  | 629032.277 | 362 | 362 | 5.83 | 11.81 |  | 539.8148 | 0.7214 |  | 265.7407 | 0.7088 | 5.582521 | -0.3441819 | 3.21749
364 |  | 629033.277 | 363 | 363 | 5.78 | 11.91 |  | 535.1852 | 0.7234 |  | 261.1111 | 0.7108 | 5.564946 | -0.3413642 | 3.008147
365 |  | 629034.277 | 364 | 364 | 5.76 | 12.02 |  | 533.3333 | 0.7256 |  | 259.2593 | 0.713 | 5.557829 | -0.3382739 | 2.92633
366 |  | 629035.277 | 365 | 365 | 5.65 | 12.11 |  | 523.1481 | 0.7274 |  | 249.0741 | 0.7148 | 5.51775 | -0.3357525 | 2.57665
367 |  | 629036.277 | 366 | 366 | 5.39 | 12.23 |  | 499.0741 | 0.7298 |  | 225 | 0.7172 | 5.4161 | -0.3324005 | 1.99063
|  |  | Minimum -> | -0.02 | -24.29
|  |  | Maximum -> | 6.17 | 12.23