## essai2_2011_01_13_15_12_34.xls
Fichier d'acquisition temporelle
Intitulé | eprouvette 316 L
Référence Procédure
Référence Spécimen | 316L
Label Spécimen
N° Spécimen | 1
Nom de l'opérateur
Température
Vitesse | 0.5mm/s
largeur:12 mm | [7 empty] | Module Young (Gpa) |  | 21.748
épaisseur: 0.9 mm | [7 empty] | Q | 290
longueur utile (L0): 50mm
[8 empty] | Limite Élastique à 0,2%(MPa) |  |  |  | 12.5
Début d'essai | 13/01/2011 | 0.6337269 | [5 empty] | Sy (Mpa) |  |  |  | 279
Fin d'essai | 13/01/2011 | 0.634456
Aire transversale(mm^2) | 10.8 |  |  | Voie -> | Force.Vérin | Dépl.Vérin
Longueur Initiale(mm) | 50 |  |  | Maximun -> | 100 | 70
|  |  |  | Minimun -> | -100 | -70
|  |  |  | Unité -> | kN | mm |  | Contrainte(MPa) | Déformation
N° Point | Ctrl_V1 | Temps absolu | Temps | Temps relatif | Valeur | Valeur | Partie Élastique
1 | 0 | 629913.945 | 0 | 0 | 0.05 | -23.71 |  | 4.62963 | 0
2 |  | 629914.145 | 0.2 | 0.2 | -0.02 | -23.68 |  | -1.851852 | 0.0006
3 |  | 629914.345 | 0.4 | 0.4 | 0.27 | -23.47 |  | 25 | 0.0048
4 |  | 629914.545 | 0.6 | 0.6 | 1.31 | -23.36 |  | 121.2963 | 0.007
5 |  | 629914.745 | 0.8 | 0.8 | 2.21 | -23.26 |  | 204.6296 | 0.009
6 |  | 629914.945 | 1 | 1 | 2.7 | -23.19 |  | 250 | 0.0104
7 |  | 629915.145 | 1.2 | 1.2 | 2.89 | -23.09 |  | 267.5926 | 0.0124
[7 empty] | Partie Ecrouissage |  |  |  | S-Sy | Ep | log(S-Sy) | log(Ep) | b
8 |  | 629915.345 | 1.4 | 1.4 | 3.01 | -22.96 |  | 278.7037 | 0.015 |  | 0 | 0 | #VALUE! | #VALUE! | #DIV/0!
9 |  | 629915.545 | 1.6 | 1.6 | 3.09 | -22.86 |  | 286.1111 | 0.017 |  | 7.407407 | 0.002 | 2.002481 | -6.214608 | 12.93733
10 |  | 629915.745 | 1.8 | 1.8 | 3.18 | -22.71 |  | 294.4444 | 0.02 |  | 15.74074 | 0.005 | 2.756252 | -5.298317 | 11.16141
11 |  | 629915.945 | 2 | 2 | 3.19 | -22.65 |  | 295.3704 | 0.0212 |  | 16.66667 | 0.0062 | 2.813411 | -5.083206 | 9.546592
12 |  | 629916.145 | 2.2 | 2.2 | 3.26 | -22.53 |  | 301.8519 | 0.0236 |  | 23.14815 | 0.0086 | 3.141915 | -4.755993 | 9.67294
13 |  | 629916.345 | 2.4 | 2.4 | 3.26 | -22.46 |  | 301.8519 | 0.025 |  | 23.14815 | 0.01 | 3.141915 | -4.60517 | 8.318728
14 |  | 629916.545 | 2.6 | 2.6 | 3.29 | -22.39 |  | 304.6296 | 0.0264 |  | 25.92593 | 0.0114 | 3.255243 | -4.474142 | 8.215024
15 |  | 629916.745 | 2.8 | 2.8 | 3.34 | -22.26 |  | 309.2593 | 0.029 |  | 30.55556 | 0.014 | 3.419547 | -4.268698 | 7.952738
16 |  | 629916.945 | 3 | 3 | 3.38 | -22.15 |  | 312.963 | 0.0312 |  | 34.25926 | 0.0162 | 3.533957 | -4.122744 | 7.760292
17 |  | 629917.145 | 3.2 | 3.2 | 3.41 | -22.07 |  | 315.7407 | 0.0328 |  | 37.03704 | 0.0178 | 3.611918 | -4.028557 | 7.676283
18 |  | 629917.345 | 3.4 | 3.4 | 3.45 | -21.98 |  | 319.4444 | 0.0346 |  | 40.74074 | 0.0196 | 3.707229 | -3.932226 | 7.723845
19 |  | 629917.545 | 3.6 | 3.6 | 3.49 | -21.88 |  | 323.1481 | 0.0366 |  | 44.44444 | 0.0216 | 3.79424 | -3.835062 | 7.701746
20 |  | 629917.745 | 3.8 | 3.8 | 3.51 | -21.76 |  | 325 | 0.039 |  | 46.2963 | 0.024 | 3.835062 | -3.729701 | 7.24699
21 |  | 629917.945 | 4 | 4 | 3.56 | -21.67 |  | 329.6296 | 0.0408 |  | 50.92593 | 0.0258 | 3.930372 | -3.657381 | 7.484786
22 |  | 629918.145 | 4.2 | 4.2 | 3.56 | -21.57 |  | 329.6296 | 0.0428 |  | 50.92593 | 0.0278 | 3.930372 | -3.582719 | 6.946312
23 |  | 629918.345 | 4.4 | 4.4 | 3.56 | -21.48 |  | 329.6296 | 0.0446 |  | 50.92593 | 0.0296 | 3.930372 | -3.519981 | 6.523902
24 |  | 629918.545 | 4.6 | 4.6 | 3.59 | -21.38 |  | 332.4074 | 0.0466 |  | 53.7037 | 0.0316 | 3.983482 | -3.454598 | 6.480836
25 |  | 629918.745 | 4.8 | 4.8 | 3.65 | -21.28 |  | 337.963 | 0.0486 |  | 59.25926 | 0.0336 | 4.081922 | -3.393229 | 6.80316
26 |  | 629918.945 | 5 | 5 | 3.66 | -21.18 |  | 338.8889 | 0.0506 |  | 60.18519 | 0.0356 | 4.097426 | -3.33541 | 6.533907
27 |  | 629919.145 | 5.2 | 5.2 | 3.73 | -21.07 |  | 345.3704 | 0.0528 |  | 66.66667 | 0.0378 | 4.199705 | -3.275446 | 6.910463
28 |  | 629919.345 | 5.4 | 5.4 | 3.7 | -20.97 |  | 342.5926 | 0.0548 |  | 63.88889 | 0.0398 | 4.157145 | -3.223888 | 6.252623
29 |  | 629919.545 | 5.6 | 5.6 | 3.79 | -20.85 |  | 350.9259 | 0.0572 |  | 72.22222 | 0.0422 | 4.279748 | -3.165335 | 6.786866
30 |  | 629919.745 | 5.8 | 5.8 | 3.78 | -20.78 |  | 350 | 0.0586 |  | 71.2963 | 0.0436 | 4.266844 | -3.132698 | 6.47163
31 |  | 629919.945 | 6 | 6 | 3.52 | -20.77 |  | 325.9259 | 0.0588 |  | 47.22222 | 0.0438 | 3.854865 | -3.128121 | 4.057863
32 |  | 629920.145 | 6.2 | 6.2 | 3.79 | -20.57 |  | 350.9259 | 0.0628 |  | 72.22222 | 0.0478 | 4.279748 | -3.04073 | 5.991752
33 |  | 629920.345 | 6.4 | 6.4 | 3.87 | -20.46 |  | 358.3333 | 0.065 |  | 79.62963 | 0.05 | 4.377386 | -2.995732 | 6.420226
34 |  | 629920.545 | 6.6 | 6.6 | 3.87 | -20.38 |  | 358.3333 | 0.0666 |  | 79.62963 | 0.0516 | 4.377386 | -2.964234 | 6.221149
35 |  | 629920.745 | 6.8 | 6.8 | 3.93 | -20.25 |  | 363.8889 | 0.0692 |  | 85.18519 | 0.0542 | 4.444828 | -2.915074 | 6.416507
36 |  | 629920.945 | 7 | 7 | 3.91 | -20.17 |  | 362.037 | 0.0708 |  | 83.33333 | 0.0558 | 4.422849 | -2.885981 | 6.071214
37 |  | 629921.145 | 7.2 | 7.2 | 3.91 | -20.07 |  | 362.037 | 0.0728 |  | 83.33333 | 0.0578 | 4.422849 | -2.850767 | 5.861137
38 |  | 629921.345 | 7.4 | 7.4 | 3.99 | -19.97 |  | 369.4444 | 0.0748 |  | 90.74074 | 0.0598 | 4.508006 | -2.81675 | 6.275487
39 |  | 629921.545 | 7.6 | 7.6 | 4 | -19.85 |  | 370.3704 | 0.0772 |  | 91.66667 | 0.0622 | 4.518159 | -2.7774 | 6.108228
40 |  | 629921.745 | 7.8 | 7.8 | 4.03 | -19.78 |  | 373.1481 | 0.0786 |  | 94.44444 | 0.0636 | 4.548012 | -2.755142 | 6.195541
41 |  | 629921.945 | 8 | 8 | 4.06 | -19.66 |  | 375.9259 | 0.081 |  | 97.22222 | 0.066 | 4.576999 | -2.718101 | 6.187012
42 |  | 629922.145 | 8.2 | 8.2 | 4.06 | -19.57 |  | 375.9259 | 0.0828 |  | 97.22222 | 0.0678 | 4.576999 | -2.691193 | 6.022755
43 |  | 629922.345 | 8.4 | 8.4 | 4.03 | -19.49 |  | 373.1481 | 0.0844 |  | 94.44444 | 0.0694 | 4.548012 | -2.667868 | 5.677758
44 |  | 629922.545 | 8.6 | 8.6 | 4.07 | -19.37 |  | 376.8519 | 0.0868 |  | 98.14815 | 0.0718 | 4.586478 | -2.633871 | 5.754282
45 |  | 629922.745 | 8.8 | 8.8 | 4.08 | -19.27 |  | 377.7778 | 0.0888 |  | 99.07407 | 0.0738 | 4.595868 | -2.606397 | 5.663894
46 |  | 629922.945 | 9 | 9 | 4.16 | -19.17 |  | 385.1852 | 0.0908 |  | 106.4815 | 0.0758 | 4.667971 | -2.579657 | 6.036482
47 |  | 629923.145 | 9.2 | 9.2 | 4.19 | -19.06 |  | 387.963 | 0.093 |  | 109.2593 | 0.078 | 4.693724 | -2.551046 | 6.06176
48 |  | 629923.345 | 9.4 | 9.4 | 4.15 | -18.99 |  | 384.2593 | 0.0944 |  | 105.5556 | 0.0794 | 4.659237 | -2.533257 | 5.699403
49 |  | 629923.545 | 9.6 | 9.6 | 4.21 | -18.87 |  | 389.8148 | 0.0968 |  | 111.1111 | 0.0818 | 4.710531 | -2.503478 | 5.906064
50 |  | 629923.745 | 9.8 | 9.8 | 4.2 | -18.79 |  | 388.8889 | 0.0984 |  | 110.1852 | 0.0834 | 4.702162 | -2.484107 | 5.730856
51 |  | 629923.945 | 10 | 10 | 4.21 | -18.69 |  | 389.8148 | 0.1004 |  | 111.1111 | 0.0854 | 4.710531 | -2.460409 | 5.657097
52 |  | 629924.145 | 10.2 | 10.2 | 4.21 | -18.61 |  | 389.8148 | 0.102 |  | 111.1111 | 0.087 | 4.710531 | -2.441847 | 5.553058
53 |  | 629924.345 | 10.4 | 10.4 | 4.19 | -18.51 |  | 387.963 | 0.104 |  | 109.2593 | 0.089 | 4.693724 | -2.419119 | 5.312554
54 |  | 629924.545 | 10.6 | 10.6 | 4.3 | -18.37 |  | 398.1481 | 0.1068 |  | 119.4444 | 0.0918 | 4.782851 | -2.388143 | 5.782351
55 |  | 629924.745 | 10.8 | 10.8 | 4.33 | -18.29 |  | 400.9259 | 0.1084 |  | 122.2222 | 0.0934 | 4.805841 | -2.370864 | 5.859107
56 |  | 629924.945 | 11 | 11 | 4.32 | -18.2 |  | 400 | 0.1102 |  | 121.2963 | 0.0952 | 4.798236 | -2.351775 | 5.690514
57 |  | 629925.145 | 11.2 | 11.2 | 4.33 | -18.12 |  | 400.9259 | 0.1118 |  | 122.2222 | 0.0968 | 4.805841 | -2.335108 | 5.653312
58 |  | 629925.345 | 11.4 | 11.4 | 4.35 | -17.97 |  | 402.7778 | 0.1148 |  | 124.0741 | 0.0998 | 4.820879 | -2.304587 | 5.594584
59 |  | 629925.545 | 11.6 | 11.6 | 4.4 | -17.88 |  | 407.4074 | 0.1166 |  | 128.7037 | 0.1016 | 4.857513 | -2.286712 | 5.773995
60 |  | 629925.745 | 11.8 | 11.8 | 4.39 | -17.8 |  | 406.4815 | 0.1182 |  | 127.7778 | 0.1032 | 4.850293 | -2.271086 | 5.62901
61 |  | 629925.945 | 12 | 12 | 4.41 | -17.69 |  | 408.3333 | 0.1204 |  | 129.6296 | 0.1054 | 4.864681 | -2.249993 | 5.620446
62 |  | 629926.145 | 12.2 | 12.2 | 4.41 | -17.58 |  | 408.3333 | 0.1226 |  | 129.6296 | 0.1076 | 4.864681 | -2.229335 | 5.505529
63 |  | 629926.345 | 12.4 | 12.4 | 4.46 | -17.48 |  | 412.963 | 0.1246 |  | 134.2593 | 0.1096 | 4.899773 | -2.210918 | 5.672338
64 |  | 629926.545 | 12.6 | 12.6 | 4.45 | -17.4 |  | 412.037 | 0.1262 |  | 133.3333 | 0.1112 | 4.892852 | -2.196425 | 5.537415
65 |  | 629926.745 | 12.8 | 12.8 | 4.47 | -17.29 |  | 413.8889 | 0.1284 |  | 135.1852 | 0.1134 | 4.906646 | -2.176834 | 5.534844
66 |  | 629926.945 | 13 | 13 | 4.5 | -17.19 |  | 416.6667 | 0.1304 |  | 137.963 | 0.1154 | 4.926985 | -2.159351 | 5.595813
67 |  | 629927.145 | 13.2 | 13.2 | 4.55 | -17.08 |  | 421.2963 | 0.1326 |  | 142.5926 | 0.1176 | 4.959992 | -2.140466 | 5.754088
68 |  | 629927.345 | 13.4 | 13.4 | 4.56 | -17 |  | 422.2222 | 0.1342 |  | 143.5185 | 0.1192 | 4.966464 | -2.126953 | 5.729714
69 |  | 629927.545 | 13.6 | 13.6 | 4.64 | -16.87 |  | 429.6296 | 0.1368 |  | 150.9259 | 0.1218 | 5.016789 | -2.105375 | 6.03345
70 |  | 629927.745 | 13.8 | 13.8 | 4.53 | -16.78 |  | 419.4444 | 0.1386 |  | 140.7407 | 0.1236 | 4.946919 | -2.090705 | 5.373755
71 |  | 629927.945 | 14 | 14 | 4.59 | -16.68 |  | 425 | 0.1406 |  | 146.2963 | 0.1256 | 4.985634 | -2.074653 | 5.590186
72 |  | 629928.145 | 14.2 | 14.2 | 4.62 | -16.58 |  | 427.7778 | 0.1426 |  | 149.0741 | 0.1276 | 5.004443 | -2.058855 | 5.655537
73 |  | 629928.345 | 14.4 | 14.4 | 4.69 | -16.47 |  | 434.2593 | 0.1448 |  | 155.5556 | 0.1298 | 5.047003 | -2.04176 | 5.922418
74 |  | 629928.545 | 14.6 | 14.6 | 4.68 | -16.37 |  | 433.3333 | 0.1468 |  | 154.6296 | 0.1318 | 5.041033 | -2.02647 | 5.780474
75 |  | 629928.745 | 14.8 | 14.8 | 4.69 | -16.26 |  | 434.2593 | 0.149 |  | 155.5556 | 0.134 | 5.047003 | -2.009915 | 5.73679
76 |  | 629928.945 | 15 | 15 | 4.69 | -16.17 |  | 434.2593 | 0.1508 |  | 155.5556 | 0.1358 | 5.047003 | -1.996572 | 5.66075
77 |  | 629929.145 | 15.2 | 15.2 | 4.7 | -16.08 |  | 435.1852 | 0.1526 |  | 156.4815 | 0.1376 | 5.052938 | -1.983404 | 5.636924
78 |  | 629929.345 | 15.4 | 15.4 | 4.73 | -15.95 |  | 437.963 | 0.1552 |  | 159.2593 | 0.1402 | 5.070533 | -1.964685 | 5.682344
79 |  | 629929.545 | 15.6 | 15.6 | 4.71 | -15.89 |  | 436.1111 | 0.1564 |  | 157.4074 | 0.1414 | 5.058837 | -1.956163 | 5.534651
80 |  | 629929.745 | 15.8 | 15.8 | 4.75 | -15.77 |  | 439.8148 | 0.1588 |  | 161.1111 | 0.1438 | 5.082094 | -1.939332 | 5.639292
81 |  | 629929.945 | 16 | 16 | 4.77 | -15.68 |  | 441.6667 | 0.1606 |  | 162.963 | 0.1456 | 5.093523 | -1.926892 | 5.668971
82 |  | 629930.145 | 16.2 | 16.2 | 4.8 | -15.58 |  | 444.4444 | 0.1626 |  | 165.7407 | 0.1476 | 5.110425 | -1.913249 | 5.741943
83 |  | 629930.345 | 16.4 | 16.4 | 4.74 | -15.48 |  | 438.8889 | 0.1646 |  | 160.1852 | 0.1496 | 5.076331 | -1.89979 | 5.372807
84 |  | 629930.545 | 16.6 | 16.6 | 4.8 | -15.39 |  | 444.4444 | 0.1664 |  | 165.7407 | 0.1514 | 5.110425 | -1.88783 | 5.597825
85 |  | 629930.745 | 16.8 | 16.8 | 4.8 | -15.3 |  | 444.4444 | 0.1682 |  | 165.7407 | 0.1532 | 5.110425 | -1.876011 | 5.532054
86 |  | 629930.945 | 17 | 17 | 4.85 | -15.19 |  | 449.0741 | 0.1704 |  | 170.3704 | 0.1554 | 5.137975 | -1.861753 | 5.698072
87 |  | 629931.145 | 17.2 | 17.2 | 4.87 | -15.09 |  | 450.9259 | 0.1724 |  | 172.2222 | 0.1574 | 5.148786 | -1.848965 | 5.724786
88 |  | 629931.345 | 17.4 | 17.4 | 4.86 | -14.98 |  | 450 | 0.1746 |  | 171.2963 | 0.1596 | 5.143395 | -1.835085 | 5.596807
89 |  | 629931.545 | 17.6 | 17.6 | 4.87 | -14.87 |  | 450.9259 | 0.1768 |  | 172.2222 | 0.1618 | 5.148786 | -1.821394 | 5.569106
90 |  | 629931.745 | 17.8 | 17.8 | 4.85 | -14.78 |  | 449.0741 | 0.1786 |  | 170.3704 | 0.1636 | 5.137975 | -1.810331 | 5.412472
91 |  | 629931.945 | 18 | 18 | 4.88 | -14.69 |  | 451.8519 | 0.1804 |  | 173.1481 | 0.1654 | 5.154148 | -1.799388 | 5.495611
92 |  | 629932.145 | 18.2 | 18.2 | 4.9 | -14.59 |  | 453.7037 | 0.1824 |  | 175 | 0.1674 | 5.164786 | -1.787369 | 5.525381
93 |  | 629932.345 | 18.4 | 18.4 | 4.95 | -14.49 |  | 458.3333 | 0.1844 |  | 179.6296 | 0.1694 | 5.190897 | -1.775492 | 5.702711
94 |  | 629932.545 | 18.6 | 18.6 | 4.98 | -14.39 |  | 461.1111 | 0.1864 |  | 182.4074 | 0.1714 | 5.206243 | -1.763755 | 5.784884
95 |  | 629932.745 | 18.8 | 18.8 | 4.93 | -14.28 |  | 456.4815 | 0.1886 |  | 177.7778 | 0.1736 | 5.180534 | -1.751001 | 5.468893
96 |  | 629932.945 | 19 | 19 | 4.97 | -14.18 |  | 460.1852 | 0.1906 |  | 181.4815 | 0.1756 | 5.201154 | -1.739547 | 5.597723
97 |  | 629933.145 | 19.2 | 19.2 | 4.98 | -14.08 |  | 461.1111 | 0.1926 |  | 182.4074 | 0.1776 | 5.206243 | -1.728221 | 5.582934
98 |  | 629933.345 | 19.4 | 19.4 | 4.94 | -14.01 |  | 457.4074 | 0.194 |  | 178.7037 | 0.179 | 5.185729 | -1.720369 | 5.350195
99 |  | 629933.545 | 19.6 | 19.6 | 5.04 | -13.88 |  | 466.6667 | 0.1966 |  | 187.963 | 0.1816 | 5.236245 | -1.705949 | 5.7519
100 |  | 629933.745 | 19.8 | 19.8 | 5.04 | -13.8 |  | 466.6667 | 0.1982 |  | 187.963 | 0.1832 | 5.236245 | -1.697177 | 5.701665
101 |  | 629933.945 | 20 | 20 | 5.02 | -13.71 |  | 464.8148 | 0.2 |  | 186.1111 | 0.185 | 5.226344 | -1.687399 | 5.548967
102 |  | 629934.145 | 20.2 | 20.2 | 5.1 | -13.59 |  | 472.2222 | 0.2024 |  | 193.5185 | 0.1874 | 5.265373 | -1.67451 | 5.872625
103 |  | 629934.345 | 20.4 | 20.4 | 5.04 | -13.5 |  | 466.6667 | 0.2042 |  | 187.963 | 0.1892 | 5.236245 | -1.664951 | 5.520851
104 |  | 629934.545 | 20.6 | 20.6 | 5.06 | -13.41 |  | 468.5185 | 0.206 |  | 189.8148 | 0.191 | 5.246049 | -1.655482 | 5.564715
105 |  | 629934.745 | 20.8 | 20.8 | 5.09 | -13.29 |  | 471.2963 | 0.2084 |  | 192.5926 | 0.1934 | 5.260577 | -1.642995 | 5.641048
106 |  | 629934.945 | 21 | 21 | 5.07 | -13.22 |  | 469.4444 | 0.2098 |  | 190.7407 | 0.1948 | 5.250915 | -1.635782 | 5.503828
107 |  | 629935.145 | 21.2 | 21.2 | 5.11 | -13.11 |  | 473.1481 | 0.212 |  | 194.4444 | 0.197 | 5.270146 | -1.624552 | 5.635397
108 |  | 629935.345 | 21.4 | 21.4 | 5.14 | -13 |  | 475.9259 | 0.2142 |  | 197.2222 | 0.1992 | 5.284331 | -1.613446 | 5.721254
109 |  | 629935.545 | 21.6 | 21.6 | 5.08 | -12.93 |  | 470.3704 | 0.2156 |  | 191.6667 | 0.2006 | 5.255758 | -1.606442 | 5.391415
110 |  | 629935.745 | 21.8 | 21.8 | 5.16 | -12.8 |  | 477.7778 | 0.2182 |  | 199.0741 | 0.2032 | 5.293677 | -1.593565 | 5.707853
111 |  | 629935.945 | 22 | 22 | 5.13 | -12.7 |  | 475 | 0.2202 |  | 196.2963 | 0.2052 | 5.279625 | -1.58377 | 5.505571
112 |  | 629936.145 | 22.2 | 22.2 | 5.17 | -12.61 |  | 478.7037 | 0.222 |  | 200 | 0.207 | 5.298317 | -1.575036 | 5.652518
113 |  | 629936.345 | 22.4 | 22.4 | 5.19 | -12.49 |  | 480.5556 | 0.2244 |  | 201.8519 | 0.2094 | 5.307534 | -1.563509 | 5.68702
114 |  | 629936.545 | 22.6 | 22.6 | 5.19 | -12.39 |  | 480.5556 | 0.2264 |  | 201.8519 | 0.2114 | 5.307534 | -1.554003 | 5.633217
115 |  | 629936.745 | 22.8 | 22.8 | 5.22 | -12.3 |  | 483.3333 | 0.2282 |  | 204.6296 | 0.2132 | 5.321202 | -1.545525 | 5.735843
116 |  | 629936.945 | 23 | 23 | 5.23 | -12.2 |  | 484.2593 | 0.2302 |  | 205.5556 | 0.2152 | 5.325716 | -1.536187 | 5.733211
117 |  | 629937.145 | 23.2 | 23.2 | 5.22 | -12.1 |  | 483.3333 | 0.2322 |  | 204.6296 | 0.2172 | 5.321202 | -1.526937 | 5.630211
118 |  | 629937.345 | 23.4 | 23.4 | 5.21 | -12 |  | 482.4074 | 0.2342 |  | 203.7037 | 0.2192 | 5.316667 | -1.517771 | 5.529627
119 |  | 629937.545 | 23.6 | 23.6 | 5.24 | -11.9 |  | 485.1852 | 0.2362 |  | 206.4815 | 0.2212 | 5.330211 | -1.508688 | 5.627543
120 |  | 629937.745 | 23.8 | 23.8 | 5.25 | -11.81 |  | 486.1111 | 0.238 |  | 207.4074 | 0.223 | 5.334685 | -1.500584 | 5.632112
121 |  | 629937.945 | 24 | 24 | 5.29 | -11.69 |  | 489.8148 | 0.2404 |  | 211.1111 | 0.2254 | 5.352385 | -1.489879 | 5.77569
122 |  | 629938.145 | 24.2 | 24.2 | 5.3 | -11.6 |  | 490.7407 | 0.2422 |  | 212.037 | 0.2272 | 5.356761 | -1.481925 | 5.781897
123 |  | 629938.345 | 24.4 | 24.4 | 5.29 | -11.5 |  | 489.8148 | 0.2442 |  | 211.1111 | 0.2292 | 5.352385 | -1.47316 | 5.679933
124 |  | 629938.545 | 24.6 | 24.6 | 5.27 | -11.41 |  | 487.963 | 0.246 |  | 209.2593 | 0.231 | 5.343574 | -1.465338 | 5.535228
125 |  | 629938.745 | 24.8 | 24.8 | 5.31 | -11.3 |  | 491.6667 | 0.2482 |  | 212.963 | 0.2332 | 5.361118 | -1.455859 | 5.684368
126 |  | 629938.945 | 25 | 25 | 5.35 | -11.19 |  | 495.3704 | 0.2504 |  | 216.6667 | 0.2354 | 5.37836 | -1.446469 | 5.840551
127 |  | 629939.145 | 25.2 | 25.2 | 5.33 | -11.09 |  | 493.5185 | 0.2524 |  | 214.8148 | 0.2374 | 5.369776 | -1.438009 | 5.686296
128 |  | 629939.345 | 25.4 | 25.4 | 5.41 | -11.02 |  | 500.9259 | 0.2538 |  | 222.2222 | 0.2388 | 5.403678 | -1.432129 | 6.087297
129 |  | 629939.545 | 25.6 | 25.6 | 5.31 | -10.91 |  | 491.6667 | 0.256 |  | 212.963 | 0.241 | 5.361118 | -1.422958 | 5.500393
130 |  | 629939.745 | 25.8 | 25.8 | 5.31 | -10.79 |  | 491.6667 | 0.2584 |  | 212.963 | 0.2434 | 5.361118 | -1.413049 | 5.446157
131 |  | 629939.945 | 26 | 26 | 5.35 | -10.7 |  | 495.3704 | 0.2602 |  | 216.6667 | 0.2452 | 5.37836 | -1.405681 | 5.607119
132 |  | 629940.145 | 26.2 | 26.2 | 5.36 | -10.59 |  | 496.2963 | 0.2624 |  | 217.5926 | 0.2474 | 5.382624 | -1.396749 | 5.608619
133 |  | 629940.345 | 26.4 | 26.4 | 5.33 | -10.5 |  | 493.5185 | 0.2642 |  | 214.8148 | 0.2492 | 5.369776 | -1.389499 | 5.417041
134 |  | 629940.545 | 26.6 | 26.6 | 5.34 | -10.42 |  | 494.4444 | 0.2658 |  | 215.7407 | 0.2508 | 5.374077 | -1.383099 | 5.431892
135 |  | 629940.745 | 26.8 | 26.8 | 5.4 | -10.3 |  | 500 | 0.2682 |  | 221.2963 | 0.2532 | 5.399503 | -1.373576 | 5.687511
136 |  | 629940.945 | 27 | 27 | 5.4 | -10.19 |  | 500 | 0.2704 |  | 221.2963 | 0.2554 | 5.399503 | -1.364924 | 5.638519
137 |  | 629941.145 | 27.2 | 27.2 | 5.39 | -10.1 |  | 499.0741 | 0.2722 |  | 220.3704 | 0.2572 | 5.39531 | -1.357901 | 5.547009
138 |  | 629941.345 | 27.4 | 27.4 | 5.41 | -9.99 |  | 500.9259 | 0.2744 |  | 222.2222 | 0.2594 | 5.403678 | -1.349384 | 5.60388
139 |  | 629941.545 | 27.6 | 27.6 | 5.5 | -9.87 |  | 509.2593 | 0.2768 |  | 230.5556 | 0.2618 | 5.440492 | -1.340174 | 6.053624
140 |  | 629941.745 | 27.8 | 27.8 | 5.44 | -9.77 |  | 503.7037 | 0.2788 |  | 225 | 0.2638 | 5.4161 | -1.332564 | 5.669043
141 |  | 629941.945 | 28 | 28 | 5.44 | -9.69 |  | 503.7037 | 0.2804 |  | 225 | 0.2654 | 5.4161 | -1.326517 | 5.634867
142 |  | 629942.145 | 28.2 | 28.2 | 5.42 | -9.59 |  | 501.8519 | 0.2824 |  | 223.1481 | 0.2674 | 5.407836 | -1.31901 | 5.487666
143 |  | 629942.345 | 28.4 | 28.4 | 5.4 | -9.5 |  | 500 | 0.2842 |  | 221.2963 | 0.2692 | 5.399503 | -1.312301 | 5.349472
144 |  | 629942.545 | 28.6 | 28.6 | 5.44 | -9.38 |  | 503.7037 | 0.2866 |  | 225 | 0.2716 | 5.4161 | -1.303425 | 5.506236
145 |  | 629942.745 | 28.8 | 28.8 | 5.51 | -9.26 |  | 510.1852 | 0.289 |  | 231.4815 | 0.274 | 5.4445 | -1.294627 | 5.841378
146 |  | 629942.945 | 29 | 29 | 5.51 | -9.16 |  | 510.1852 | 0.291 |  | 231.4815 | 0.276 | 5.4445 | -1.287354 | 5.79905
147 |  | 629943.145 | 29.2 | 29.2 | 5.58 | -9.03 |  | 516.6667 | 0.2936 |  | 237.963 | 0.2786 | 5.472115 | -1.277978 | 6.166279
148 |  | 629943.345 | 29.4 | 29.4 | 5.53 | -8.96 |  | 512.037 | 0.295 |  | 233.3333 | 0.28 | 5.452468 | -1.272966 | 5.831053
149 |  | 629943.545 | 29.6 | 29.6 | 5.49 | -8.86 |  | 508.3333 | 0.297 |  | 229.6296 | 0.282 | 5.436468 | -1.265848 | 5.565186
150 |  | 629943.745 | 29.8 | 29.8 | 5.51 | -8.76 |  | 510.1852 | 0.299 |  | 231.4815 | 0.284 | 5.4445 | -1.258781 | 5.635696
151 |  | 629943.945 | 30 | 30 | 5.55 | -8.64 |  | 513.8889 | 0.3014 |  | 235.1852 | 0.2864 | 5.460373 | -1.250366 | 5.816761
152 |  | 629944.145 | 30.2 | 30.2 | 5.55 | -8.57 |  | 513.8889 | 0.3028 |  | 235.1852 | 0.2878 | 5.460373 | -1.245489 | 5.788466
153 |  | 629944.345 | 30.4 | 30.4 | 5.54 | -8.45 |  | 512.963 | 0.3052 |  | 234.2593 | 0.2902 | 5.456428 | -1.237185 | 5.682873
154 |  | 629944.545 | 30.6 | 30.6 | 5.56 | -8.35 |  | 514.8148 | 0.3072 |  | 236.1111 | 0.2922 | 5.464303 | -1.230317 | 5.759605
155 |  | 629944.745 | 30.8 | 30.8 | 5.53 | -8.28 |  | 512.037 | 0.3086 |  | 233.3333 | 0.2936 | 5.452468 | -1.225537 | 5.56095
156 |  | 629944.945 | 31 | 31 | 5.59 | -8.14 |  | 517.5926 | 0.3114 |  | 238.8889 | 0.2964 | 5.475999 | -1.216045 | 5.856542
157 |  | 629945.145 | 31.2 | 31.2 | 5.56 | -8.06 |  | 514.8148 | 0.313 |  | 236.1111 | 0.298 | 5.464303 | -1.210662 | 5.647505
158 |  | 629945.345 | 31.4 | 31.4 | 5.54 | -7.97 |  | 512.963 | 0.3148 |  | 234.2593 | 0.2998 | 5.456428 | -1.20464 | 5.500899
159 |  | 629945.545 | 31.6 | 31.6 | 5.6 | -7.86 |  | 518.5185 | 0.317 |  | 239.8148 | 0.302 | 5.479867 | -1.197328 | 5.80848
160 |  | 629945.745 | 31.8 | 31.8 | 5.63 | -7.77 |  | 521.2963 | 0.3188 |  | 242.5926 | 0.3038 | 5.491383 | -1.191386 | 5.961496
161 |  | 629945.945 | 32 | 32 | 5.59 | -7.67 |  | 517.5926 | 0.3208 |  | 238.8889 | 0.3058 | 5.475999 | -1.184824 | 5.676517
162 |  | 629946.145 | 32.2 | 32.2 | 5.53 | -7.58 |  | 512.037 | 0.3226 |  | 233.3333 | 0.3076 | 5.452468 | -1.178955 | 5.30785
163 |  | 629946.345 | 32.4 | 32.4 | 5.62 | -7.46 |  | 520.3704 | 0.325 |  | 241.6667 | 0.31 | 5.487559 | -1.171183 | 5.779869
164 |  | 629946.545 | 32.6 | 32.6 | 5.59 | -7.36 |  | 517.5926 | 0.327 |  | 238.8889 | 0.312 | 5.475999 | -1.164752 | 5.563715
165 |  | 629946.745 | 32.8 | 32.8 | 5.6 | -7.27 |  | 518.5185 | 0.3288 |  | 239.8148 | 0.3138 | 5.479867 | -1.158999 | 5.590061
166 |  | 629946.945 | 33 | 33 | 5.69 | -7.22 |  | 526.8519 | 0.3298 |  | 248.1481 | 0.3148 | 5.514026 | -1.155818 | 6.149126
167 |  | 629947.145 | 33.2 | 33.2 | 5.63 | -7.07 |  | 521.2963 | 0.3328 |  | 242.5926 | 0.3178 | 5.491383 | -1.146333 | 5.698875
168 |  | 629947.345 | 33.4 | 33.4 | 5.63 | -6.96 |  | 521.2963 | 0.335 |  | 242.5926 | 0.32 | 5.491383 | -1.139434 | 5.659695
169 |  | 629947.545 | 33.6 | 33.6 | 5.63 | -6.87 |  | 521.2963 | 0.3368 |  | 242.5926 | 0.3218 | 5.491383 | -1.133825 | 5.628037
170 |  | 629947.745 | 33.8 | 33.8 | 5.6 | -6.78 |  | 518.5185 | 0.3386 |  | 239.8148 | 0.3236 | 5.479867 | -1.128247 | 5.42077
171 |  | 629947.945 | 34 | 34 | 5.66 | -6.67 |  | 524.0741 | 0.3408 |  | 245.3704 | 0.3258 | 5.502769 | -1.121472 | 5.744269
172 |  | 629948.145 | 34.2 | 34.2 | 5.67 | -6.58 |  | 525 | 0.3426 |  | 246.2963 | 0.3276 | 5.506535 | -1.115962 | 5.776704
173 |  | 629948.345 | 34.4 | 34.4 | 5.66 | -6.48 |  | 524.0741 | 0.3446 |  | 245.3704 | 0.3296 | 5.502769 | -1.109875 | 5.678043
174 |  | 629948.545 | 34.6 | 34.6 | 5.66 | -6.4 |  | 524.0741 | 0.3462 |  | 245.3704 | 0.3312 | 5.502769 | -1.105033 | 5.650613
175 |  | 629948.745 | 34.8 | 34.8 | 5.72 | -6.26 |  | 529.6296 | 0.349 |  | 250.9259 | 0.334 | 5.525158 | -1.096614 | 6.001263
176 |  | 629948.945 | 35 | 35 | 5.67 | -6.18 |  | 525 | 0.3506 |  | 246.2963 | 0.3356 | 5.506535 | -1.091835 | 5.638999
177 |  | 629949.145 | 35.2 | 35.2 | 5.68 | -6.06 |  | 525.9259 | 0.353 |  | 247.2222 | 0.338 | 5.510288 | -1.084709 | 5.662314
178 |  | 629949.345 | 35.4 | 35.4 | 5.69 | -5.99 |  | 526.8519 | 0.3544 |  | 248.1481 | 0.3394 | 5.514026 | -1.080576 | 5.703432
179 |  | 629949.545 | 35.6 | 35.6 | 5.7 | -5.89 |  | 527.7778 | 0.3564 |  | 249.0741 | 0.3414 | 5.51775 | -1.0747 | 5.735551
180 |  | 629949.745 | 35.8 | 35.8 | 5.74 | -5.77 |  | 531.4815 | 0.3588 |  | 252.7778 | 0.3438 | 5.532511 | -1.067695 | 5.971422
181 |  | 629949.945 | 36 | 36 | 5.72 | -5.69 |  | 529.6296 | 0.3604 |  | 250.9259 | 0.3454 | 5.525158 | -1.063052 | 5.80319
182 |  | 629950.145 | 36.2 | 36.2 | 5.7 | -5.6 |  | 527.7778 | 0.3622 |  | 249.0741 | 0.3472 | 5.51775 | -1.057854 | 5.639738
183 |  | 629950.345 | 36.4 | 36.4 | 5.73 | -5.49 |  | 530.5556 | 0.3644 |  | 251.8519 | 0.3494 | 5.528841 | -1.051538 | 5.805391
184 |  | 629950.545 | 36.6 | 36.6 | 5.69 | -5.39 |  | 526.8519 | 0.3664 |  | 248.1481 | 0.3514 | 5.514026 | -1.04583 | 5.508665
185 |  | 629950.745 | 36.8 | 36.8 | 5.72 | -5.29 |  | 529.6296 | 0.3684 |  | 250.9259 | 0.3534 | 5.525158 | -1.040155 | 5.671822
186 |  | 629950.945 | 37 | 37 | 5.78 | -5.17 |  | 535.1852 | 0.3708 |  | 256.4815 | 0.3558 | 5.547056 | -1.033387 | 6.064595
187 |  | 629951.145 | 37.2 | 37.2 | 5.76 | -5.09 |  | 533.3333 | 0.3724 |  | 254.6296 | 0.3574 | 5.53981 | -1.0289 | 5.886979
188 |  | 629951.345 | 37.4 | 37.4 | 5.72 | -5.01 |  | 529.6296 | 0.374 |  | 250.9259 | 0.359 | 5.525158 | -1.024433 | 5.583347
189 |  | 629951.545 | 37.6 | 37.6 | 5.75 | -4.9 |  | 532.4074 | 0.3762 |  | 253.7037 | 0.3612 | 5.536167 | -1.018323 | 5.753503
190 |  | 629951.745 | 37.8 | 37.8 | 5.76 | -4.78 |  | 533.3333 | 0.3786 |  | 254.6296 | 0.3636 | 5.53981 | -1.011701 | 5.786596
191 |  | 629951.945 | 38 | 38 | 5.8 | -4.69 |  | 537.037 | 0.3804 |  | 258.3333 | 0.3654 | 5.554251 | -1.006763 | 6.0608
192 |  | 629952.145 | 38.2 | 38.2 | 5.8 | -4.61 |  | 537.037 | 0.382 |  | 258.3333 | 0.367 | 5.554251 | -1.002393 | 6.034377
193 |  | 629952.345 | 38.4 | 38.4 | 5.74 | -4.51 |  | 531.4815 | 0.384 |  | 252.7778 | 0.369 | 5.532511 | -0.9969586 | 5.563618
194 |  | 629952.545 | 38.6 | 38.6 | 5.77 | -4.4 |  | 534.2593 | 0.3862 |  | 255.5556 | 0.3712 | 5.54344 | -0.9910143 | 5.739583
195 |  | 629952.745 | 38.8 | 38.8 | 5.77 | -4.3 |  | 534.2593 | 0.3882 |  | 255.5556 | 0.3732 | 5.54344 | -0.9856408 | 5.708824
196 |  | 629952.945 | 39 | 39 | 5.76 | -4.21 |  | 533.3333 | 0.39 |  | 254.6296 | 0.375 | 5.53981 | -0.9808293 | 5.610684
197 |  | 629953.145 | 39.2 | 39.2 | 5.8 | -4.09 |  | 537.037 | 0.3924 |  | 258.3333 | 0.3774 | 5.554251 | -0.9744496 | 5.868088
198 |  | 629953.345 | 39.4 | 39.4 | 5.81 | -3.99 |  | 537.963 | 0.3944 |  | 259.2593 | 0.3794 | 5.557829 | -0.9691642 | 5.915372
199 |  | 629953.545 | 39.6 | 39.6 | 5.81 | -3.91 |  | 537.963 | 0.396 |  | 259.2593 | 0.381 | 5.557829 | -0.9649559 | 5.89053
200 |  | 629953.745 | 39.8 | 39.8 | 5.88 | -3.78 |  | 544.4444 | 0.3986 |  | 265.7407 | 0.3836 | 5.582521 | -0.9581549 | 6.46789
201 |  | 629953.945 | 40 | 40 | 5.81 | -3.69 |  | 537.963 | 0.4004 |  | 259.2593 | 0.3854 | 5.557829 | -0.9534735 | 5.82328
202 |  | 629954.145 | 40.2 | 40.2 | 5.8 | -3.6 |  | 537.037 | 0.4022 |  | 258.3333 | 0.3872 | 5.554251 | -0.9488139 | 5.719567
203 |  | 629954.345 | 40.4 | 40.4 | 5.79 | -3.49 |  | 536.1111 | 0.4044 |  | 257.4074 | 0.3894 | 5.55066 | -0.9431482 | 5.613241
204 |  | 629954.545 | 40.6 | 40.6 | 5.81 | -3.39 |  | 537.963 | 0.4064 |  | 259.2593 | 0.3914 | 5.557829 | -0.9380252 | 5.734011
205 |  | 629954.745 | 40.8 | 40.8 | 5.81 | -3.3 |  | 537.963 | 0.4082 |  | 259.2593 | 0.3932 | 5.557829 | -0.9334369 | 5.707762
206 |  | 629954.945 | 41 | 41 | 5.85 | -3.19 |  | 541.6667 | 0.4104 |  | 262.963 | 0.3954 | 5.572013 | -0.9278574 | 6.000691
207 |  | 629955.145 | 41.2 | 41.2 | 5.84 | -3.1 |  | 540.7407 | 0.4122 |  | 262.037 | 0.3972 | 5.568486 | -0.9233153 | 5.888721
208 |  | 629955.345 | 41.4 | 41.4 | 5.81 | -3.01 |  | 537.963 | 0.414 |  | 259.2593 | 0.399 | 5.557829 | -0.9187939 | 5.624792
209 |  | 629955.545 | 41.6 | 41.6 | 5.79 | -2.9 |  | 536.1111 | 0.4162 |  | 257.4074 | 0.4012 | 5.55066 | -0.9132952 | 5.448145
210 |  | 629955.745 | 41.8 | 41.8 | 5.85 | -2.78 |  | 541.6667 | 0.4186 |  | 262.963 | 0.4036 | 5.572013 | -0.907331 | 5.878774
211 |  | 629955.945 | 42 | 42 | 5.88 | -2.68 |  | 544.4444 | 0.4206 |  | 265.7407 | 0.4056 | 5.582521 | -0.9023878 | 6.117067
212 |  | 629956.145 | 42.2 | 42.2 | 5.86 | -2.59 |  | 542.5926 | 0.4224 |  | 263.8889 | 0.4074 | 5.575528 | -0.8979598 | 5.909475
213 |  | 629956.345 | 42.4 | 42.4 | 5.83 | -2.5 |  | 539.8148 | 0.4242 |  | 261.1111 | 0.4092 | 5.564946 | -0.8935512 | 5.636422
214 |  | 629956.545 | 42.6 | 42.6 | 5.8 | -2.42 |  | 537.037 | 0.4258 |  | 258.3333 | 0.4108 | 5.554251 | -0.8896488 | 5.390984
215 |  | 629956.745 | 42.8 | 42.8 | 5.85 | -2.32 |  | 541.6667 | 0.4278 |  | 262.963 | 0.4128 | 5.572013 | -0.8847921 | 5.747755
216 |  | 629956.945 | 43 | 43 | 5.83 | -2.22 |  | 539.8148 | 0.4298 |  | 261.1111 | 0.4148 | 5.564946 | -0.8799588 | 5.560328
217 |  | 629957.145 | 43.2 | 43.2 | 5.81 | -2.12 |  | 537.963 | 0.4318 |  | 259.2593 | 0.4168 | 5.557829 | -0.8751488 | 5.384578
218 |  | 629957.345 | 43.4 | 43.4 | 5.85 | -2.01 |  | 541.6667 | 0.434 |  | 262.963 | 0.419 | 5.572013 | -0.8698844 | 5.662705
219 |  | 629957.545 | 43.6 | 43.6 | 5.87 | -1.92 |  | 543.5185 | 0.4358 |  | 264.8148 | 0.4208 | 5.579031 | -0.8655976 | 5.807094
220 |  | 629957.745 | 43.8 | 43.8 | 5.89 | -1.8 |  | 545.3704 | 0.4382 |  | 266.6667 | 0.4232 | 5.585999 | -0.8599104 | 5.954627
221 |  | 629957.945 | 44 | 44 | 5.85 | -1.72 |  | 541.6667 | 0.4398 |  | 262.963 | 0.4248 | 5.572013 | -0.8561368 | 5.585389
222 |  | 629958.145 | 44.2 | 44.2 | 5.87 | -1.62 |  | 543.5185 | 0.4418 |  | 264.8148 | 0.4268 | 5.579031 | -0.8514398 | 5.725457
223 |  | 629958.345 | 44.4 | 44.4 | 5.87 | -1.51 |  | 543.5185 | 0.444 |  | 264.8148 | 0.429 | 5.579031 | -0.8462984 | 5.696096
224 |  | 629958.545 | 44.6 | 44.6 | 5.85 | -1.39 |  | 541.6667 | 0.4464 |  | 262.963 | 0.4314 | 5.572013 | -0.8407195 | 5.499938
225 |  | 629958.745 | 44.8 | 44.8 | 5.84 | -1.3 |  | 540.7407 | 0.4482 |  | 262.037 | 0.4332 | 5.568486 | -0.8365558 | 5.399354
226 |  | 629958.945 | 45 | 45 | 5.91 | -1.22 |  | 547.2222 | 0.4498 |  | 268.5185 | 0.4348 | 5.59292 | -0.8328691 | 5.985947
227 |  | 629959.145 | 45.2 | 45.2 | 5.9 | -1.11 |  | 546.2963 | 0.452 |  | 267.5926 | 0.437 | 5.589466 | -0.8278221 | 5.859243
228 |  | 629959.345 | 45.4 | 45.4 | 5.89 | -1 |  | 545.3704 | 0.4542 |  | 266.6667 | 0.4392 | 5.585999 | -0.8228004 | 5.7377
229 |  | 629959.545 | 45.6 | 45.6 | 5.88 | -0.9 |  | 544.4444 | 0.4562 |  | 265.7407 | 0.4412 | 5.582521 | -0.818257 | 5.623487
230 |  | 629959.745 | 45.8 | 45.8 | 5.9 | -0.77 |  | 546.2963 | 0.4588 |  | 267.5926 | 0.4438 | 5.589466 | -0.8123813 | 5.769467
231 |  | 629959.945 | 46 | 46 | 5.9 | -0.73 |  | 546.2963 | 0.4596 |  | 267.5926 | 0.4446 | 5.589466 | -0.8105803 | 5.759085
232 |  | 629960.145 | 46.2 | 46.2 | 5.92 | -0.61 |  | 548.1481 | 0.462 |  | 269.4444 | 0.447 | 5.596362 | -0.8051967 | 5.92114
233 |  | 629960.345 | 46.4 | 46.4 | 5.93 | -0.5 |  | 549.0741 | 0.4642 |  | 270.3704 | 0.4492 | 5.599793 | -0.8002871 | 5.994748
234 |  | 629960.545 | 46.6 | 46.6 | 5.93 | -0.39 |  | 549.0741 | 0.4664 |  | 270.3704 | 0.4514 | 5.599793 | -0.7954014 | 5.965531
235 |  | 629960.745 | 46.8 | 46.8 | 5.92 | -0.31 |  | 548.1481 | 0.468 |  | 269.4444 | 0.453 | 5.596362 | -0.7918632 | 5.842715
236 |  | 629960.945 | 47 | 47 | 5.87 | -0.22 |  | 543.5185 | 0.4698 |  | 264.8148 | 0.4548 | 5.579031 | -0.7878975 | 5.372966
237 |  | 629961.145 | 47.2 | 47.2 | 5.88 | -0.1 |  | 544.4444 | 0.4722 |  | 265.7407 | 0.4572 | 5.582521 | -0.7826343 | 5.42669
238 |  | 629961.345 | 47.4 | 47.4 | 5.9 | -0.01 |  | 546.2963 | 0.474 |  | 267.5926 | 0.459 | 5.589466 | -0.7787051 | 5.578408
239 |  | 629961.545 | 47.6 | 47.6 | 5.89 | 0.09 |  | 545.3704 | 0.476 |  | 266.6667 | 0.461 | 5.585999 | -0.7743572 | 5.466373
240 |  | 629961.745 | 47.8 | 47.8 | 5.88 | 0.18 |  | 544.4444 | 0.4778 |  | 265.7407 | 0.4628 | 5.582521 | -0.7704603 | 5.361025
241 |  | 629961.945 | 48 | 48 | 5.89 | 0.29 |  | 545.3704 | 0.48 |  | 266.6667 | 0.465 | 5.585999 | -0.7657179 | 5.41935
242 |  | 629962.145 | 48.2 | 48.2 | 5.93 | 0.42 |  | 549.0741 | 0.4826 |  | 270.3704 | 0.4676 | 5.599793 | -0.760142 | 5.758855
243 |  | 629962.345 | 48.4 | 48.4 | 5.93 | 0.51 |  | 549.0741 | 0.4844 |  | 270.3704 | 0.4694 | 5.599793 | -0.7563 | 5.736772
244 |  | 629962.545 | 48.6 | 48.6 | 5.91 | 0.59 |  | 547.2222 | 0.486 |  | 268.5185 | 0.471 | 5.59292 | -0.7528972 | 5.52588
245 |  | 629962.745 | 48.8 | 48.8 | 5.94 | 0.69 |  | 550 | 0.488 |  | 271.2963 | 0.473 | 5.603212 | -0.7486599 | 5.795263
246 |  | 629962.945 | 49 | 49 | 5.91 | 0.8 |  | 547.2222 | 0.4902 |  | 268.5185 | 0.4752 | 5.59292 | -0.7440195 | 5.477041
247 |  | 629963.145 | 49.2 | 49.2 | 5.91 | 0.89 |  | 547.2222 | 0.492 |  | 268.5185 | 0.477 | 5.59292 | -0.7402388 | 5.456373
248 |  | 629963.345 | 49.4 | 49.4 | 5.92 | 0.99 |  | 548.1481 | 0.494 |  | 269.4444 | 0.479 | 5.596362 | -0.7360547 | 5.525573
249 |  | 629963.545 | 49.6 | 49.6 | 5.92 | 1.08 |  | 548.1481 | 0.4958 |  | 269.4444 | 0.4808 | 5.596362 | -0.7323039 | 5.504887
250 |  | 629963.745 | 49.8 | 49.8 | 5.94 | 1.19 |  | 550 | 0.498 |  | 271.2963 | 0.483 | 5.603212 | -0.7277386 | 5.675278
251 |  | 629963.945 | 50 | 50 | 5.91 | 1.28 |  | 547.2222 | 0.4998 |  | 268.5185 | 0.4848 | 5.59292 | -0.7240188 | 5.368584
252 |  | 629964.145 | 50.2 | 50.2 | 5.95 | 1.39 |  | 550.9259 | 0.502 |  | 272.2222 | 0.487 | 5.606619 | -0.7194912 | 5.732919
253 |  | 629964.345 | 50.4 | 50.4 | 5.91 | 1.48 |  | 547.2222 | 0.5038 |  | 268.5185 | 0.4888 | 5.59292 | -0.7158019 | 5.324652
254 |  | 629964.545 | 50.6 | 50.6 | 5.92 | 1.58 |  | 548.1481 | 0.5058 |  | 269.4444 | 0.4908 | 5.596362 | -0.7117186 | 5.392725
255 |  | 629964.745 | 50.8 | 50.8 | 5.93 | 1.68 |  | 549.0741 | 0.5078 |  | 270.3704 | 0.4928 | 5.599793 | -0.7076519 | 5.464368
256 |  | 629964.945 | 51 | 51 | 5.93 | 1.8 |  | 549.0741 | 0.5102 |  | 270.3704 | 0.4952 | 5.599793 | -0.7027936 | 5.437885
257 |  | 629965.145 | 51.2 | 51.2 | 5.87 | 1.87 |  | 543.5185 | 0.5116 |  | 264.8148 | 0.4966 | 5.579031 | -0.6999704 | 4.920711
258 |  | 629965.345 | 51.4 | 51.4 | 5.93 | 1.99 |  | 549.0741 | 0.514 |  | 270.3704 | 0.499 | 5.599793 | -0.6951492 | 5.396475
259 |  | 629965.545 | 51.6 | 51.6 | 5.98 | 2.08 |  | 553.7037 | 0.5158 |  | 275 | 0.5008 | 5.616771 | -0.6915485 | 5.914199
260 |  | 629965.745 | 51.8 | 51.8 | 5.89 | 2.15 |  | 545.3704 | 0.5172 |  | 266.6667 | 0.5022 | 5.585999 | -0.6887568 | 5.017917
261 |  | 629965.945 | 52 | 52 | 5.95 | 2.29 |  | 550.9259 | 0.52 |  | 272.2222 | 0.505 | 5.606619 | -0.6831968 | 5.528578
262 |  | 629966.145 | 52.2 | 52.2 | 5.93 | 2.38 |  | 549.0741 | 0.5218 |  | 270.3704 | 0.5068 | 5.599793 | -0.6796388 | 5.313419
263 |  | 629966.345 | 52.4 | 52.4 | 6.01 | 2.52 |  | 556.4815 | 0.5246 |  | 277.7778 | 0.5096 | 5.626821 | -0.6741292 | 6.213943
264 |  | 629966.545 | 52.6 | 52.6 | 5.91 | 2.59 |  | 547.2222 | 0.526 |  | 268.5185 | 0.511 | 5.59292 | -0.6713857 | 5.093326
265 |  | 629966.745 | 52.8 | 52.8 | 5.93 | 2.68 |  | 549.0741 | 0.5278 |  | 270.3704 | 0.5128 | 5.599793 | -0.6678694 | 5.25125
266 |  | 629966.945 | 53 | 53 | 5.97 | 2.8 |  | 552.7778 | 0.5302 |  | 274.0741 | 0.5152 | 5.613398 | -0.6632001 | 5.632633
267 |  | 629967.145 | 53.2 | 53.2 | 5.94 | 2.87 |  | 550 | 0.5316 |  | 271.2963 | 0.5166 | 5.603212 | -0.6604864 | 5.306154
268 |  | 629967.345 | 53.4 | 53.4 | 5.93 | 2.97 |  | 549.0741 | 0.5336 |  | 270.3704 | 0.5186 | 5.599793 | -0.6566224 | 5.19252
269 |  | 629967.545 | 53.6 | 53.6 | 5.97 | 3.09 |  | 552.7778 | 0.536 |  | 274.0741 | 0.521 | 5.613398 | -0.6520052 | 5.569928
270 |  | 629967.745 | 53.8 | 53.8 | 5.95 | 3.18 |  | 550.9259 | 0.5378 |  | 272.2222 | 0.5228 | 5.606619 | -0.6485563 | 5.340344
271 |  | 629967.945 | 54 | 54 | 5.94 | 3.29 |  | 550 | 0.54 |  | 271.2963 | 0.525 | 5.603212 | -0.644357 | 5.221256
272 |  | 629968.145 | 54.2 | 54.2 | 5.98 | 3.37 |  | 553.7037 | 0.5416 |  | 275 | 0.5266 | 5.616771 | -0.641314 | 5.624441
273 |  | 629968.345 | 54.4 | 54.4 | 5.97 | 3.47 |  | 552.7778 | 0.5436 |  | 274.0741 | 0.5286 | 5.613398 | -0.6375233 | 5.489846
274 |  | 629968.545 | 54.6 | 54.6 | 5.96 | 3.58 |  | 551.8519 | 0.5458 |  | 273.1481 | 0.5308 | 5.610014 | -0.63337 | 5.360626
275 |  | 629968.745 | 54.8 | 54.8 | 5.96 | 3.7 |  | 551.8519 | 0.5482 |  | 273.1481 | 0.5332 | 5.610014 | -0.6288587 | 5.336497
276 |  | 629968.945 | 55 | 55 | 5.94 | 3.77 |  | 550 | 0.5496 |  | 271.2963 | 0.5346 | 5.603212 | -0.6262365 | 5.127496
277 |  | 629969.145 | 55.2 | 55.2 | 5.92 | 3.87 |  | 548.1481 | 0.5516 |  | 269.4444 | 0.5366 | 5.596362 | -0.6225023 | 4.932444
278 |  | 629969.345 | 55.4 | 55.4 | 5.98 | 3.98 |  | 553.7037 | 0.5538 |  | 275 | 0.5388 | 5.616771 | -0.6184108 | 5.497087
279 |  | 629969.545 | 55.6 | 55.6 | 5.94 | 4.08 |  | 550 | 0.5558 |  | 271.2963 | 0.5408 | 5.603212 | -0.6147058 | 5.068712
280 |  | 629969.745 | 55.8 | 55.8 | 5.98 | 4.17 |  | 553.7037 | 0.5576 |  | 275 | 0.5426 | 5.616771 | -0.6113829 | 5.45859
281 |  | 629969.945 | 56 | 56 | 5.97 | 4.3 |  | 552.7778 | 0.5602 |  | 274.0741 | 0.5452 | 5.613398 | -0.6066026 | 5.322694
282 |  | 629970.145 | 56.2 | 56.2 | 5.96 | 4.38 |  | 551.8519 | 0.5618 |  | 273.1481 | 0.5468 | 5.610014 | -0.6036722 | 5.203768
283 |  | 629970.345 | 56.4 | 56.4 | 5.93 | 4.49 |  | 549.0741 | 0.564 |  | 270.3704 | 0.549 | 5.599793 | -0.5996568 | 4.904992
284 |  | 629970.545 | 56.6 | 56.6 | 5.98 | 4.6 |  | 553.7037 | 0.5662 |  | 275 | 0.5512 | 5.616771 | -0.5956576 | 5.373423
285 |  | 629970.745 | 56.8 | 56.8 | 5.98 | 4.73 |  | 553.7037 | 0.5688 |  | 275 | 0.5538 | 5.616771 | -0.5909517 | 5.348196
286 |  | 629970.945 | 57 | 57 | 5.93 | 4.78 |  | 549.0741 | 0.5698 |  | 270.3704 | 0.5548 | 5.599793 | -0.5891476 | 4.853714
287 |  | 629971.145 | 57.2 | 57.2 | 5.91 | 4.86 |  | 547.2222 | 0.5714 |  | 268.5185 | 0.5564 | 5.59292 | -0.5862678 | 4.677731
288 |  | 629971.345 | 57.4 | 57.4 | 5.95 | 4.98 |  | 550.9259 | 0.5738 |  | 272.2222 | 0.5588 | 5.606619 | -0.5819637 | 4.996299
289 |  | 629971.545 | 57.6 | 57.6 | 5.92 | 5.06 |  | 548.1481 | 0.5754 |  | 269.4444 | 0.5604 | 5.596362 | -0.5791045 | 4.722965
290 |  | 629971.745 | 57.8 | 57.8 | 5.97 | 5.22 |  | 552.7778 | 0.5786 |  | 274.0741 | 0.5636 | 5.613398 | -0.5734105 | 5.148922
291 |  | 629971.945 | 58 | 58 | 5.94 | 5.29 |  | 550 | 0.58 |  | 271.2963 | 0.565 | 5.603212 | -0.5709295 | 4.851609
292 |  | 629972.145 | 58.2 | 58.2 | 5.87 | 5.39 |  | 543.5185 | 0.582 |  | 264.8148 | 0.567 | 5.579031 | -0.567396 | 4.309744
293 |  | 629972.345 | 58.4 | 58.4 | 5.91 | 5.49 |  | 547.2222 | 0.584 |  | 268.5185 | 0.569 | 5.59292 | -0.5638748 | 4.574147
294 |  | 629972.545 | 58.6 | 58.6 | 5.95 | 5.59 |  | 550.9259 | 0.586 |  | 272.2222 | 0.571 | 5.606619 | -0.5603661 | 4.889548
295 |  | 629972.745 | 58.8 | 58.8 | 5.89 | 5.68 |  | 545.3704 | 0.5878 |  | 266.6667 | 0.5728 | 5.585999 | -0.5572187 | 4.399438
296 |  | 629972.945 | 59 | 59 | 5.91 | 5.79 |  | 547.2222 | 0.59 |  | 268.5185 | 0.575 | 5.59292 | -0.5533852 | 4.526417
297 |  | 629973.145 | 59.2 | 59.2 | 5.9 | 5.88 |  | 546.2963 | 0.5918 |  | 267.5926 | 0.5768 | 5.589466 | -0.5502597 | 4.439129
298 |  | 629973.345 | 59.4 | 59.4 | 5.91 | 5.99 |  | 547.2222 | 0.594 |  | 268.5185 | 0.579 | 5.59292 | -0.5464528 | 4.495146
299 |  | 629973.545 | 59.6 | 59.6 | 5.88 | 6.09 |  | 544.4444 | 0.596 |  | 265.7407 | 0.581 | 5.582521 | -0.5430045 | 4.270366
300 |  | 629973.745 | 59.8 | 59.8 | 5.87 | 6.19 |  | 543.5185 | 0.598 |  | 264.8148 | 0.583 | 5.579031 | -0.5395681 | 4.191467
301 |  | 629973.945 | 60 | 60 | 5.84 | 6.28 |  | 540.7407 | 0.5998 |  | 262.037 | 0.5848 | 5.568486 | -0.5364854 | 3.999658
302 |  | 629974.145 | 60.2 | 60.2 | 5.83 | 6.4 |  | 539.8148 | 0.6022 |  | 261.1111 | 0.5872 | 5.564946 | -0.5323898 | 3.927834
303 |  | 629974.345 | 60.4 | 60.4 | 5.82 | 6.49 |  | 538.8889 | 0.604 |  | 260.1852 | 0.589 | 5.561394 | -0.5293291 | 3.862267
304 |  | 629974.545 | 60.6 | 60.6 | 5.81 | 6.57 |  | 537.963 | 0.6056 |  | 259.2593 | 0.5906 | 5.557829 | -0.5266163 | 3.80002
305 |  | 629974.745 | 60.8 | 60.8 | 5.76 | 6.68 |  | 533.3333 | 0.6078 |  | 254.6296 | 0.5928 | 5.53981 | -0.5228982 | 3.549269
306 |  | 629974.945 | 61 | 61 | 5.73 | 6.79 |  | 530.5556 | 0.61 |  | 251.8519 | 0.595 | 5.528841 | -0.5191939 | 3.409082
307 |  | 629975.145 | 61.2 | 61.2 | 5.73 | 6.88 |  | 530.5556 | 0.6118 |  | 251.8519 | 0.5968 | 5.528841 | -0.5161732 | 3.3988
308 |  | 629975.345 | 61.4 | 61.4 | 5.74 | 6.99 |  | 531.4815 | 0.614 |  | 252.7778 | 0.599 | 5.532511 | -0.5124937 | 3.427337
309 |  | 629975.545 | 61.6 | 61.6 | 5.69 | 7.08 |  | 526.8519 | 0.6158 |  | 248.1481 | 0.6008 | 5.514026 | -0.5094932 | 3.221946
310 |  | 629975.745 | 61.8 | 61.8 | 5.65 | 7.17 |  | 523.1481 | 0.6176 |  | 244.4444 | 0.6026 | 5.498988 | -0.5065017 | 3.071604
311 |  | 629975.945 | 62 | 62 | 5.51 | 7.25 |  | 510.1852 | 0.6192 |  | 231.4815 | 0.6042 | 5.4445 | -0.50385 | 2.64902
312 |  | 629976.145 | 62.2 | 62.2 | 5.44 | 7.37 |  | 503.7037 | 0.6216 |  | 225 | 0.6066 | 5.4161 | -0.4998857 | 2.46537
313 |  | 629976.345 | 62.4 | 62.4 | 4.98 | 7.47 |  | 461.1111 | 0.6236 |  | 182.4074 | 0.6086 | 5.206243 | -0.496594 | 1.629197
|  |  | Minimum -> | -0.02 | -23.71
|  |  | Maximum -> | 6.01 | 7.47