## essai3_2011_01_13_15_19_26.xls
Fichier d'acquisition temporelle
Intitulé | eprouvette 316 L
Référence Procédure
Référence Spécimen | 316L
Label Spécimen
N° Spécimen | 1
Nom de l'opérateur
Température
Commentaire | 5mm/s
largeur:12 mm | [7 empty] | Module Young (Gpa) |  | 21.748
épaisseur: 0.9 mm | [7 empty] | Q | 290
longueur utile (L0): 50mm
[8 empty] | Limite Élastique à 0,2%(MPa) |  |  |  | 10
Début d'essai | 13/01/2011 | 0.6384954 | [5 empty] | Sy (Mpa) |  |  |  | 282.4
Fin d'essai | 13/01/2011 | 0.6385764
Aire transversale(mm^2) | 10.8 |  |  | Voie -> | Force.Vérin | Dépl.Vérin
Longueur Initiale(mm) | 50 |  |  | Maximun -> | 100 | 70
|  |  |  | Minimun -> | -100 | -70
|  |  |  | Unité -> | kN | mm |  | Contrainte(MPa) | Déformation
N° Point | Ctrl_V1 | Temps absolu | Temps | Temps relatif | Valeur | Valeur | Partie Élastique
1 | 0 | 630325.607 | 0 | 0 | -0.02 | -24.53 |  | -1.851852 | -0.0024
2 |  | 630325.617 | 0.01 | 0.01 | -0.04 | -24.52 |  | -3.703704 | -0.0022
3 |  | 630325.627 | 0.02 | 0.02 | -0.05 | -24.53 |  | -4.62963 | -0.0024
4 |  | 630325.637 | 0.03 | 0.03 | -0.02 | -24.52 |  | -1.851852 | -0.0022
5 |  | 630325.647 | 0.04 | 0.04 | 0.01 | -24.51 |  | 0.9259259 | -0.002
6 |  | 630325.657 | 0.05 | 0.05 | 0.01 | -24.5 |  | 0.9259259 | -0.0018
7 |  | 630325.667 | 0.06 | 0.06 | 0.04 | -24.45 |  | 3.703704 | -0.0008
8 |  | 630325.677 | 0.07 | 0.07 | 0 | -24.41 |  | 0 | 0
9 |  | 630325.687 | 0.08 | 0.08 | 0.07 | -24.36 |  | 6.481481 | 0.001
10 |  | 630325.697 | 0.09 | 0.09 | 0.13 | -24.32 |  | 12.03704 | 0.0018
11 |  | 630325.707 | 0.1 | 0.1 | 0.09 | -24.25 |  | 8.333333 | 0.0032
12 |  | 630325.717 | 0.11 | 0.11 | 0.38 | -24.2 |  | 35.18519 | 0.0042
13 |  | 630325.727 | 0.12 | 0.12 | 0.96 | -24.16 |  | 88.88889 | 0.005
14 |  | 630325.737 | 0.13 | 0.13 | 1.53 | -24.12 |  | 141.6667 | 0.0058
15 |  | 630325.747 | 0.14 | 0.14 | 2.02 | -24.05 |  | 187.037 | 0.0072
16 |  | 630325.757 | 0.15 | 0.15 | 2.4 | -24.02 |  | 222.2222 | 0.0078
17 |  | 630325.767 | 0.16 | 0.16 | 2.71 | -23.96 |  | 250.9259 | 0.009
18 |  | 630325.777 | 0.17 | 0.17 | 2.89 | -23.91 |  | 267.5926 | 0.01
[7 empty] | Partie Ecrouissage |  |  |  | S-Sy | Ep | log(S-Sy) | log(Ep) | b
19 |  | 630325.787 | 0.18 | 0.18 | 3.05 | -23.84 |  | 282.4074 | 0.0114
20 |  | 630325.797 | 0.19 | 0.19 | 3.09 | -23.81 |  | 286.1111 | 0.012
21 |  | 630325.807 | 0.2 | 0.2 | 3.16 | -23.75 |  | 292.5926 | 0.0132
22 |  | 630325.817 | 0.21 | 0.21 | 3.18 | -23.69 |  | 294.4444 | 0.0144
23 |  | 630325.827 | 0.22 | 0.22 | 3.25 | -23.64 |  | 300.9259 | 0.0154
24 |  | 630325.837 | 0.23 | 0.23 | 3.27 | -23.61 |  | 302.7778 | 0.016
25 |  | 630325.847 | 0.24 | 0.24 | 3.32 | -23.54 |  | 307.4074 | 0.0174
26 |  | 630325.857 | 0.25 | 0.25 | 3.35 | -23.48 |  | 310.1852 | 0.0186
27 |  | 630325.867 | 0.26 | 0.26 | 3.35 | -23.42 |  | 310.1852 | 0.0198
28 |  | 630325.877 | 0.27 | 0.27 | 3.36 | -23.39 |  | 311.1111 | 0.0204
29 |  | 630325.887 | 0.28 | 0.28 | 3.41 | -23.33 |  | 315.7407 | 0.0216
30 |  | 630325.897 | 0.29 | 0.29 | 3.45 | -23.27 |  | 319.4444 | 0.0228
31 |  | 630325.907 | 0.3 | 0.3 | 3.45 | -23.21 |  | 319.4444 | 0.024
32 |  | 630325.917 | 0.31 | 0.31 | 3.46 | -23.17 |  | 320.3704 | 0.0248
33 |  | 630325.927 | 0.32 | 0.32 | 3.45 | -23.15 |  | 319.4444 | 0.0252
34 |  | 630325.937 | 0.33 | 0.33 | 3.47 | -23.09 |  | 321.2963 | 0.0264
35 |  | 630325.947 | 0.34 | 0.34 | 3.53 | -23.01 |  | 326.8519 | 0.028
36 |  | 630325.957 | 0.35 | 0.35 | 3.48 | -23 |  | 322.2222 | 0.0282
37 |  | 630325.967 | 0.36 | 0.36 | 3.56 | -22.89 |  | 329.6296 | 0.0304
38 |  | 630325.977 | 0.37 | 0.37 | 3.57 | -22.87 |  | 330.5556 | 0.0308
39 |  | 630325.987 | 0.38 | 0.38 | 3.57 | -22.82 |  | 330.5556 | 0.0318
40 |  | 630325.997 | 0.39 | 0.39 | 3.62 | -22.77 |  | 335.1852 | 0.0328
41 |  | 630326.007 | 0.4 | 0.4 | 3.6 | -22.73 |  | 333.3333 | 0.0336
42 |  | 630326.017 | 0.41 | 0.41 | 3.66 | -22.64 |  | 338.8889 | 0.0354
43 |  | 630326.027 | 0.42 | 0.42 | 3.67 | -22.61 |  | 339.8148 | 0.036
44 |  | 630326.037 | 0.43 | 0.43 | 3.65 | -22.57 |  | 337.963 | 0.0368
45 |  | 630326.047 | 0.44 | 0.44 | 3.69 | -22.5 |  | 341.6667 | 0.0382
46 |  | 630326.057 | 0.45 | 0.45 | 3.67 | -22.46 |  | 339.8148 | 0.039
47 |  | 630326.067 | 0.46 | 0.46 | 3.68 | -22.42 |  | 340.7407 | 0.0398
48 |  | 630326.077 | 0.47 | 0.47 | 3.68 | -22.39 |  | 340.7407 | 0.0404
49 |  | 630326.087 | 0.48 | 0.48 | 3.77 | -22.31 |  | 349.0741 | 0.042
50 |  | 630326.097 | 0.49 | 0.49 | 3.75 | -22.26 |  | 347.2222 | 0.043
51 |  | 630326.107 | 0.5 | 0.5 | 3.74 | -22.22 |  | 346.2963 | 0.0438
52 |  | 630326.117 | 0.51 | 0.51 | 3.77 | -22.17 |  | 349.0741 | 0.0448
53 |  | 630326.127 | 0.52 | 0.52 | 3.82 | -22.11 |  | 353.7037 | 0.046
54 |  | 630326.137 | 0.53 | 0.53 | 3.8 | -22.08 |  | 351.8519 | 0.0466
55 |  | 630326.147 | 0.54 | 0.54 | 3.79 | -22.03 |  | 350.9259 | 0.0476
56 |  | 630326.157 | 0.55 | 0.55 | 3.82 | -21.97 |  | 353.7037 | 0.0488
57 |  | 630326.167 | 0.56 | 0.56 | 3.83 | -21.92 |  | 354.6296 | 0.0498
58 |  | 630326.177 | 0.57 | 0.57 | 3.82 | -21.89 |  | 353.7037 | 0.0504
59 |  | 630326.187 | 0.58 | 0.58 | 3.85 | -21.84 |  | 356.4815 | 0.0514
60 |  | 630326.197 | 0.59 | 0.59 | 3.81 | -21.78 |  | 352.7778 | 0.0526
61 |  | 630326.207 | 0.6 | 0.6 | 3.82 | -21.74 |  | 353.7037 | 0.0534
62 |  | 630326.217 | 0.61 | 0.61 | 3.94 | -21.65 |  | 364.8148 | 0.0552
63 |  | 630326.227 | 0.62 | 0.62 | 3.95 | -21.61 |  | 365.7407 | 0.056
64 |  | 630326.237 | 0.63 | 0.63 | 3.91 | -21.59 |  | 362.037 | 0.0564
65 |  | 630326.247 | 0.64 | 0.64 | 3.92 | -21.52 |  | 362.963 | 0.0578
66 |  | 630326.257 | 0.65 | 0.65 | 3.93 | -21.48 |  | 363.8889 | 0.0586
67 |  | 630326.267 | 0.66 | 0.66 | 3.95 | -21.42 |  | 365.7407 | 0.0598
68 |  | 630326.277 | 0.67 | 0.67 | 3.98 | -21.36 |  | 368.5185 | 0.061
69 |  | 630326.287 | 0.68 | 0.68 | 3.98 | -21.32 |  | 368.5185 | 0.0618
70 |  | 630326.297 | 0.69 | 0.69 | 3.99 | -21.26 |  | 369.4444 | 0.063
71 |  | 630326.307 | 0.7 | 0.7 | 3.92 | -21.28 |  | 362.963 | 0.0626
72 |  | 630326.317 | 0.71 | 0.71 | 4.06 | -21.15 |  | 375.9259 | 0.0652
73 |  | 630326.327 | 0.72 | 0.72 | 4.05 | -21.11 |  | 375 | 0.066
74 |  | 630326.337 | 0.73 | 0.73 | 4.08 | -21.05 |  | 377.7778 | 0.0672
75 |  | 630326.347 | 0.74 | 0.74 | 4.02 | -21.02 |  | 372.2222 | 0.0678
76 |  | 630326.357 | 0.75 | 0.75 | 4.05 | -20.97 |  | 375 | 0.0688
77 |  | 630326.367 | 0.76 | 0.76 | 4.06 | -20.92 |  | 375.9259 | 0.0698
78 |  | 630326.377 | 0.77 | 0.77 | 4.1 | -20.86 |  | 379.6296 | 0.071
79 |  | 630326.387 | 0.78 | 0.78 | 4.09 | -20.82 |  | 378.7037 | 0.0718
80 |  | 630326.397 | 0.79 | 0.79 | 4.08 | -20.77 |  | 377.7778 | 0.0728
81 |  | 630326.407 | 0.8 | 0.8 | 4.09 | -20.74 |  | 378.7037 | 0.0734
82 |  | 630326.417 | 0.81 | 0.81 | 4.15 | -20.67 |  | 384.2593 | 0.0748
83 |  | 630326.427 | 0.82 | 0.82 | 4.15 | -20.63 |  | 384.2593 | 0.0756
84 |  | 630326.437 | 0.83 | 0.83 | 4.14 | -20.58 |  | 383.3333 | 0.0766
85 |  | 630326.447 | 0.84 | 0.84 | 4.16 | -20.53 |  | 385.1852 | 0.0776
86 |  | 630326.457 | 0.85 | 0.85 | 4.15 | -20.48 |  | 384.2593 | 0.0786
87 |  | 630326.467 | 0.86 | 0.86 | 4.21 | -20.44 |  | 389.8148 | 0.0794
88 |  | 630326.477 | 0.87 | 0.87 | 4.15 | -20.4 |  | 384.2593 | 0.0802
89 |  | 630326.487 | 0.88 | 0.88 | 4.19 | -20.32 |  | 387.963 | 0.0818
90 |  | 630326.497 | 0.89 | 0.89 | 4.22 | -20.27 |  | 390.7407 | 0.0828
91 |  | 630326.507 | 0.9 | 0.9 | 4.21 | -20.23 |  | 389.8148 | 0.0836
92 |  | 630326.517 | 0.91 | 0.91 | 4.25 | -20.17 |  | 393.5185 | 0.0848
93 |  | 630326.527 | 0.92 | 0.92 | 4.2 | -20.14 |  | 388.8889 | 0.0854
94 |  | 630326.537 | 0.93 | 0.93 | 4.28 | -20.07 |  | 396.2963 | 0.0868
95 |  | 630326.547 | 0.94 | 0.94 | 4.26 | -20.02 |  | 394.4444 | 0.0878
96 |  | 630326.557 | 0.95 | 0.95 | 4.31 | -19.98 |  | 399.0741 | 0.0886
97 |  | 630326.567 | 0.96 | 0.96 | 4.35 | -19.89 |  | 402.7778 | 0.0904
98 |  | 630326.577 | 0.97 | 0.97 | 4.29 | -19.88 |  | 397.2222 | 0.0906
99 |  | 630326.587 | 0.98 | 0.98 | 4.29 | -19.83 |  | 397.2222 | 0.0916
100 |  | 630326.597 | 0.99 | 0.99 | 4.29 | -19.78 |  | 397.2222 | 0.0926
101 |  | 630326.607 | 1 | 1 | 4.35 | -19.73 |  | 402.7778 | 0.0936
102 |  | 630326.617 | 1.01 | 1.01 | 4.36 | -19.68 |  | 403.7037 | 0.0946
103 |  | 630326.627 | 1.02 | 1.02 | 4.32 | -19.64 |  | 400 | 0.0954
104 |  | 630326.637 | 1.03 | 1.03 | 4.37 | -19.57 |  | 404.6296 | 0.0968
105 |  | 630326.647 | 1.04 | 1.04 | 4.37 | -19.54 |  | 404.6296 | 0.0974
106 |  | 630326.657 | 1.05 | 1.05 | 4.33 | -19.51 |  | 400.9259 | 0.098
107 |  | 630326.667 | 1.06 | 1.06 | 4.43 | -19.41 |  | 410.1852 | 0.1
108 |  | 630326.677 | 1.07 | 1.07 | 4.38 | -19.39 |  | 405.5556 | 0.1004
109 |  | 630326.687 | 1.08 | 1.08 | 4.42 | -19.31 |  | 409.2593 | 0.102
110 |  | 630326.697 | 1.09 | 1.09 | 4.44 | -19.27 |  | 411.1111 | 0.1028
111 |  | 630326.707 | 1.1 | 1.1 | 4.44 | -19.23 |  | 411.1111 | 0.1036
112 |  | 630326.717 | 1.11 | 1.11 | 4.46 | -19.18 |  | 412.963 | 0.1046
113 |  | 630326.727 | 1.12 | 1.12 | 4.45 | -19.13 |  | 412.037 | 0.1056
114 |  | 630326.737 | 1.13 | 1.13 | 4.46 | -19.08 |  | 412.963 | 0.1066
115 |  | 630326.747 | 1.14 | 1.14 | 4.48 | -19.03 |  | 414.8148 | 0.1076
116 |  | 630326.757 | 1.15 | 1.15 | 4.49 | -18.98 |  | 415.7407 | 0.1086
117 |  | 630326.767 | 1.16 | 1.16 | 4.49 | -18.95 |  | 415.7407 | 0.1092
118 |  | 630326.777 | 1.17 | 1.17 | 4.5 | -18.89 |  | 416.6667 | 0.1104
119 |  | 630326.787 | 1.18 | 1.18 | 4.11 | -19.02 |  | 380.5556 | 0.1078
120 |  | 630326.797 | 1.19 | 1.19 | 4.55 | -18.77 |  | 421.2963 | 0.1128
121 |  | 630326.807 | 1.2 | 1.2 | 4.52 | -18.73 |  | 418.5185 | 0.1136
122 |  | 630326.817 | 1.21 | 1.21 | 4.49 | -18.7 |  | 415.7407 | 0.1142
123 |  | 630326.827 | 1.22 | 1.22 | 4.42 | -18.7 |  | 409.2593 | 0.1142
124 |  | 630326.837 | 1.23 | 1.23 | 4.56 | -18.58 |  | 422.2222 | 0.1166
125 |  | 630326.847 | 1.24 | 1.24 | 4.58 | -18.52 |  | 424.0741 | 0.1178
126 |  | 630326.857 | 1.25 | 1.25 | 4.52 | -18.49 |  | 418.5185 | 0.1184
127 |  | 630326.867 | 1.26 | 1.26 | 4.58 | -18.42 |  | 424.0741 | 0.1198
128 |  | 630326.877 | 1.27 | 1.27 | 4.45 | -18.42 |  | 412.037 | 0.1198
129 |  | 630326.887 | 1.28 | 1.28 | 4.62 | -18.31 |  | 427.7778 | 0.122
130 |  | 630326.897 | 1.29 | 1.29 | 4.61 | -18.27 |  | 426.8519 | 0.1228
131 |  | 630326.907 | 1.3 | 1.3 | 4.62 | -18.22 |  | 427.7778 | 0.1238
132 |  | 630326.917 | 1.31 | 1.31 | 4.64 | -18.18 |  | 429.6296 | 0.1246
133 |  | 630326.927 | 1.32 | 1.32 | 4.59 | -18.14 |  | 425 | 0.1254
134 |  | 630326.937 | 1.33 | 1.33 | 4.63 | -18.09 |  | 428.7037 | 0.1264
135 |  | 630326.947 | 1.34 | 1.34 | 4.68 | -18.02 |  | 433.3333 | 0.1278
136 |  | 630326.957 | 1.35 | 1.35 | 4.73 | -17.95 |  | 437.963 | 0.1292
137 |  | 630326.967 | 1.36 | 1.36 | 4.65 | -17.93 |  | 430.5556 | 0.1296
138 |  | 630326.977 | 1.37 | 1.37 | 4.65 | -17.89 |  | 430.5556 | 0.1304
139 |  | 630326.987 | 1.38 | 1.38 | 4.7 | -17.83 |  | 435.1852 | 0.1316
140 |  | 630326.997 | 1.39 | 1.39 | 4.71 | -17.77 |  | 436.1111 | 0.1328
141 |  | 630327.007 | 1.4 | 1.4 | 4.75 | -17.72 |  | 439.8148 | 0.1338
142 |  | 630327.017 | 1.41 | 1.41 | 4.74 | -17.69 |  | 438.8889 | 0.1344
143 |  | 630327.027 | 1.42 | 1.42 | 4.7 | -17.64 |  | 435.1852 | 0.1354
144 |  | 630327.037 | 1.43 | 1.43 | 4.74 | -17.59 |  | 438.8889 | 0.1364
145 |  | 630327.047 | 1.44 | 1.44 | 4.74 | -17.53 |  | 438.8889 | 0.1376
146 |  | 630327.057 | 1.45 | 1.45 | 4.75 | -17.49 |  | 439.8148 | 0.1384
147 |  | 630327.067 | 1.46 | 1.46 | 4.76 | -17.43 |  | 440.7407 | 0.1396
148 |  | 630327.077 | 1.47 | 1.47 | 4.76 | -17.38 |  | 440.7407 | 0.1406
149 |  | 630327.087 | 1.48 | 1.48 | 4.78 | -17.34 |  | 442.5926 | 0.1414
150 |  | 630327.097 | 1.49 | 1.49 | 4.82 | -17.28 |  | 446.2963 | 0.1426
151 |  | 630327.107 | 1.5 | 1.5 | 4.8 | -17.23 |  | 444.4444 | 0.1436
152 |  | 630327.117 | 1.51 | 1.51 | 4.82 | -17.17 |  | 446.2963 | 0.1448
153 |  | 630327.127 | 1.52 | 1.52 | 4.82 | -17.11 |  | 446.2963 | 0.146
154 |  | 630327.137 | 1.53 | 1.53 | 4.84 | -17.07 |  | 448.1481 | 0.1468
155 |  | 630327.147 | 1.54 | 1.54 | 4.79 | -17.04 |  | 443.5185 | 0.1474
156 |  | 630327.157 | 1.55 | 1.55 | 4.81 | -17 |  | 445.3704 | 0.1482
157 |  | 630327.167 | 1.56 | 1.56 | 4.77 | -16.96 |  | 441.6667 | 0.149
158 |  | 630327.177 | 1.57 | 1.57 | 4.86 | -16.87 |  | 450 | 0.1508
159 |  | 630327.187 | 1.58 | 1.58 | 4.85 | -16.83 |  | 449.0741 | 0.1516
160 |  | 630327.197 | 1.59 | 1.59 | 4.88 | -16.77 |  | 451.8519 | 0.1528
161 |  | 630327.207 | 1.6 | 1.6 | 4.89 | -16.72 |  | 452.7778 | 0.1538
162 |  | 630327.217 | 1.61 | 1.61 | 4.82 | -16.7 |  | 446.2963 | 0.1542
163 |  | 630327.227 | 1.62 | 1.62 | 4.93 | -16.62 |  | 456.4815 | 0.1558
164 |  | 630327.237 | 1.63 | 1.63 | 4.91 | -16.57 |  | 454.6296 | 0.1568
165 |  | 630327.247 | 1.64 | 1.64 | 4.94 | -16.52 |  | 457.4074 | 0.1578
166 |  | 630327.257 | 1.65 | 1.65 | 4.91 | -16.47 |  | 454.6296 | 0.1588
167 |  | 630327.267 | 1.66 | 1.66 | 4.92 | -16.41 |  | 455.5556 | 0.16
168 |  | 630327.277 | 1.67 | 1.67 | 4.89 | -16.4 |  | 452.7778 | 0.1602
169 |  | 630327.287 | 1.68 | 1.68 | 5.01 | -16.3 |  | 463.8889 | 0.1622
170 |  | 630327.297 | 1.69 | 1.69 | 4.93 | -16.28 |  | 456.4815 | 0.1626
171 |  | 630327.307 | 1.7 | 1.7 | 4.93 | -16.23 |  | 456.4815 | 0.1636
172 |  | 630327.317 | 1.71 | 1.71 | 4.89 | -16.19 |  | 452.7778 | 0.1644
173 |  | 630327.327 | 1.72 | 1.72 | 4.97 | -16.13 |  | 460.1852 | 0.1656
174 |  | 630327.337 | 1.73 | 1.73 | 4.98 | -16.06 |  | 461.1111 | 0.167
175 |  | 630327.347 | 1.74 | 1.74 | 5.01 | -16.02 |  | 463.8889 | 0.1678
176 |  | 630327.357 | 1.75 | 1.75 | 5.02 | -15.94 |  | 464.8148 | 0.1694
177 |  | 630327.367 | 1.76 | 1.76 | 5.03 | -15.9 |  | 465.7407 | 0.1702
178 |  | 630327.377 | 1.77 | 1.77 | 4.98 | -15.88 |  | 461.1111 | 0.1706
179 |  | 630327.387 | 1.78 | 1.78 | 5.02 | -15.83 |  | 464.8148 | 0.1716
180 |  | 630327.397 | 1.79 | 1.79 | 5.01 | -15.77 |  | 463.8889 | 0.1728
181 |  | 630327.407 | 1.8 | 1.8 | 5.01 | -15.73 |  | 463.8889 | 0.1736
182 |  | 630327.417 | 1.81 | 1.81 | 5.02 | -15.67 |  | 464.8148 | 0.1748
183 |  | 630327.427 | 1.82 | 1.82 | 5.02 | -15.62 |  | 464.8148 | 0.1758
184 |  | 630327.437 | 1.83 | 1.83 | 5.04 | -15.59 |  | 466.6667 | 0.1764
185 |  | 630327.447 | 1.84 | 1.84 | 5.07 | -15.53 |  | 469.4444 | 0.1776
186 |  | 630327.457 | 1.85 | 1.85 | 5.07 | -15.48 |  | 469.4444 | 0.1786
187 |  | 630327.467 | 1.86 | 1.86 | 5.04 | -15.45 |  | 466.6667 | 0.1792
188 |  | 630327.477 | 1.87 | 1.87 | 5.06 | -15.39 |  | 468.5185 | 0.1804
189 |  | 630327.487 | 1.88 | 1.88 | 5.13 | -15.31 |  | 475 | 0.182
190 |  | 630327.497 | 1.89 | 1.89 | 5.11 | -15.27 |  | 473.1481 | 0.1828
191 |  | 630327.507 | 1.9 | 1.9 | 5.09 | -15.22 |  | 471.2963 | 0.1838
192 |  | 630327.517 | 1.91 | 1.91 | 5.04 | -15.19 |  | 466.6667 | 0.1844
193 |  | 630327.527 | 1.92 | 1.92 | 5.11 | -15.13 |  | 473.1481 | 0.1856
194 |  | 630327.537 | 1.93 | 1.93 | 5.11 | -15.08 |  | 473.1481 | 0.1866
195 |  | 630327.547 | 1.94 | 1.94 | 5.11 | -15.02 |  | 473.1481 | 0.1878
196 |  | 630327.557 | 1.95 | 1.95 | 5.09 | -14.98 |  | 471.2963 | 0.1886
197 |  | 630327.567 | 1.96 | 1.96 | 5.11 | -14.91 |  | 473.1481 | 0.19
198 |  | 630327.577 | 1.97 | 1.97 | 5.14 | -14.88 |  | 475.9259 | 0.1906
199 |  | 630327.587 | 1.98 | 1.98 | 5.17 | -14.81 |  | 478.7037 | 0.192
200 |  | 630327.597 | 1.99 | 1.99 | 5.23 | -14.75 |  | 484.2593 | 0.1932
201 |  | 630327.607 | 2 | 2 | 5.11 | -14.73 |  | 473.1481 | 0.1936
202 |  | 630327.617 | 2.01 | 2.01 | 5.22 | -14.65 |  | 483.3333 | 0.1952
203 |  | 630327.627 | 2.02 | 2.02 | 5.08 | -14.65 |  | 470.3704 | 0.1952
204 |  | 630327.637 | 2.03 | 2.03 | 5.22 | -14.55 |  | 483.3333 | 0.1972
205 |  | 630327.647 | 2.04 | 2.04 | 5.2 | -14.5 |  | 481.4815 | 0.1982
206 |  | 630327.657 | 2.05 | 2.05 | 5.17 | -14.47 |  | 478.7037 | 0.1988
207 |  | 630327.667 | 2.06 | 2.06 | 5.2 | -14.43 |  | 481.4815 | 0.1996
208 |  | 630327.677 | 2.07 | 2.07 | 5.2 | -14.38 |  | 481.4815 | 0.2006
209 |  | 630327.687 | 2.08 | 2.08 | 5.24 | -14.33 |  | 485.1852 | 0.2016
210 |  | 630327.697 | 2.09 | 2.09 | 5.23 | -14.27 |  | 484.2593 | 0.2028
211 |  | 630327.707 | 2.1 | 2.1 | 5.2 | -14.22 |  | 481.4815 | 0.2038
212 |  | 630327.717 | 2.11 | 2.11 | 5.22 | -14.17 |  | 483.3333 | 0.2048
213 |  | 630327.727 | 2.12 | 2.12 | 5.24 | -14.14 |  | 485.1852 | 0.2054
214 |  | 630327.737 | 2.13 | 2.13 | 5.25 | -14.08 |  | 486.1111 | 0.2066
215 |  | 630327.747 | 2.14 | 2.14 | 5.19 | -14.04 |  | 480.5556 | 0.2074
216 |  | 630327.757 | 2.15 | 2.15 | 5.18 | -14.01 |  | 479.6296 | 0.208
217 |  | 630327.767 | 2.16 | 2.16 | 5.26 | -13.93 |  | 487.037 | 0.2096
218 |  | 630327.777 | 2.17 | 2.17 | 5.29 | -13.87 |  | 489.8148 | 0.2108
219 |  | 630327.787 | 2.18 | 2.18 | 5.27 | -13.83 |  | 487.963 | 0.2116
220 |  | 630327.797 | 2.19 | 2.19 | 5.16 | -13.8 |  | 477.7778 | 0.2122
221 |  | 630327.807 | 2.2 | 2.2 | 5.25 | -13.72 |  | 486.1111 | 0.2138
222 |  | 630327.817 | 2.21 | 2.21 | 5.3 | -13.68 |  | 490.7407 | 0.2146
223 |  | 630327.827 | 2.22 | 2.22 | 5.32 | -13.62 |  | 492.5926 | 0.2158
224 |  | 630327.837 | 2.23 | 2.23 | 5.3 | -13.58 |  | 490.7407 | 0.2166
225 |  | 630327.847 | 2.24 | 2.24 | 5.29 | -13.51 |  | 489.8148 | 0.218
226 |  | 630327.857 | 2.25 | 2.25 | 5.28 | -13.48 |  | 488.8889 | 0.2186
227 |  | 630327.867 | 2.26 | 2.26 | 5.38 | -13.41 |  | 498.1481 | 0.22
228 |  | 630327.877 | 2.27 | 2.27 | 5.35 | -13.37 |  | 495.3704 | 0.2208
229 |  | 630327.887 | 2.28 | 2.28 | 5.3 | -13.33 |  | 490.7407 | 0.2216
230 |  | 630327.897 | 2.29 | 2.29 | 5.39 | -13.25 |  | 499.0741 | 0.2232
231 |  | 630327.907 | 2.3 | 2.3 | 5.33 | -13.24 |  | 493.5185 | 0.2234
232 |  | 630327.917 | 2.31 | 2.31 | 5.36 | -13.18 |  | 496.2963 | 0.2246
233 |  | 630327.927 | 2.32 | 2.32 | 5.38 | -13.12 |  | 498.1481 | 0.2258
234 |  | 630327.937 | 2.33 | 2.33 | 5.31 | -13.08 |  | 491.6667 | 0.2266
235 |  | 630327.947 | 2.34 | 2.34 | 5.33 | -13.02 |  | 493.5185 | 0.2278
236 |  | 630327.957 | 2.35 | 2.35 | 5.38 | -12.98 |  | 498.1481 | 0.2286
237 |  | 630327.967 | 2.36 | 2.36 | 5.39 | -12.92 |  | 499.0741 | 0.2298
238 |  | 630327.977 | 2.37 | 2.37 | 5.42 | -12.85 |  | 501.8519 | 0.2312
239 |  | 630327.987 | 2.38 | 2.38 | 5.43 | -12.81 |  | 502.7778 | 0.232
240 |  | 630327.997 | 2.39 | 2.39 | 5.42 | -12.75 |  | 501.8519 | 0.2332
241 |  | 630328.007 | 2.4 | 2.4 | 5.36 | -12.74 |  | 496.2963 | 0.2334
242 |  | 630328.017 | 2.41 | 2.41 | 5.4 | -12.67 |  | 500 | 0.2348
243 |  | 630328.027 | 2.42 | 2.42 | 5.41 | -12.61 |  | 500.9259 | 0.236
244 |  | 630328.037 | 2.43 | 2.43 | 5.43 | -12.57 |  | 502.7778 | 0.2368
245 |  | 630328.047 | 2.44 | 2.44 | 5.37 | -12.54 |  | 497.2222 | 0.2374
246 |  | 630328.057 | 2.45 | 2.45 | 5.42 | -12.48 |  | 501.8519 | 0.2386
247 |  | 630328.067 | 2.46 | 2.46 | 5.45 | -12.42 |  | 504.6296 | 0.2398
248 |  | 630328.077 | 2.47 | 2.47 | 5.42 | -12.38 |  | 501.8519 | 0.2406
249 |  | 630328.087 | 2.48 | 2.48 | 5.42 | -12.32 |  | 501.8519 | 0.2418
250 |  | 630328.097 | 2.49 | 2.49 | 5.43 | -12.27 |  | 502.7778 | 0.2428
251 |  | 630328.107 | 2.5 | 2.5 | 5.46 | -12.23 |  | 505.5556 | 0.2436
252 |  | 630328.117 | 2.51 | 2.51 | 5.48 | -12.18 |  | 507.4074 | 0.2446
253 |  | 630328.127 | 2.52 | 2.52 | 5.44 | -12.13 |  | 503.7037 | 0.2456
254 |  | 630328.137 | 2.53 | 2.53 | 5.47 | -12.07 |  | 506.4815 | 0.2468
255 |  | 630328.147 | 2.54 | 2.54 | 5.41 | -12.05 |  | 500.9259 | 0.2472
256 |  | 630328.157 | 2.55 | 2.55 | 5.42 | -11.99 |  | 501.8519 | 0.2484
257 |  | 630328.167 | 2.56 | 2.56 | 5.48 | -11.92 |  | 507.4074 | 0.2498
258 |  | 630328.177 | 2.57 | 2.57 | 5.49 | -11.88 |  | 508.3333 | 0.2506
259 |  | 630328.187 | 2.58 | 2.58 | 5.48 | -11.83 |  | 507.4074 | 0.2516
260 |  | 630328.197 | 2.59 | 2.59 | 5.51 | -11.77 |  | 510.1852 | 0.2528
261 |  | 630328.207 | 2.6 | 2.6 | 5.51 | -11.72 |  | 510.1852 | 0.2538
262 |  | 630328.217 | 2.61 | 2.61 | 5.5 | -11.69 |  | 509.2593 | 0.2544
263 |  | 630328.227 | 2.62 | 2.62 | 5.46 | -11.64 |  | 505.5556 | 0.2554
264 |  | 630328.237 | 2.63 | 2.63 | 5.5 | -11.59 |  | 509.2593 | 0.2564
265 |  | 630328.247 | 2.64 | 2.64 | 5.47 | -11.55 |  | 506.4815 | 0.2572
266 |  | 630328.257 | 2.65 | 2.65 | 5.55 | -11.47 |  | 513.8889 | 0.2588
267 |  | 630328.267 | 2.66 | 2.66 | 5.51 | -11.43 |  | 510.1852 | 0.2596
268 |  | 630328.277 | 2.67 | 2.67 | 5.5 | -11.39 |  | 509.2593 | 0.2604
269 |  | 630328.287 | 2.68 | 2.68 | 5.5 | -11.33 |  | 509.2593 | 0.2616
270 |  | 630328.297 | 2.69 | 2.69 | 5.51 | -11.28 |  | 510.1852 | 0.2626
271 |  | 630328.307 | 2.7 | 2.7 | 5.53 | -11.24 |  | 512.037 | 0.2634
272 |  | 630328.317 | 2.71 | 2.71 | 5.55 | -11.19 |  | 513.8889 | 0.2644
273 |  | 630328.327 | 2.72 | 2.72 | 5.52 | -11.12 |  | 511.1111 | 0.2658
274 |  | 630328.337 | 2.73 | 2.73 | 5.53 | -11.08 |  | 512.037 | 0.2666
275 |  | 630328.347 | 2.74 | 2.74 | 5.55 | -11.03 |  | 513.8889 | 0.2676
276 |  | 630328.357 | 2.75 | 2.75 | 5.56 | -10.99 |  | 514.8148 | 0.2684
277 |  | 630328.367 | 2.76 | 2.76 | 5.58 | -10.92 |  | 516.6667 | 0.2698
278 |  | 630328.377 | 2.77 | 2.77 | 5.6 | -10.85 |  | 518.5185 | 0.2712
279 |  | 630328.387 | 2.78 | 2.78 | 5.58 | -10.82 |  | 516.6667 | 0.2718
280 |  | 630328.397 | 2.79 | 2.79 | 5.6 | -10.78 |  | 518.5185 | 0.2726
281 |  | 630328.407 | 2.8 | 2.8 | 5.62 | -10.73 |  | 520.3704 | 0.2736
282 |  | 630328.417 | 2.81 | 2.81 | 5.59 | -10.67 |  | 517.5926 | 0.2748
283 |  | 630328.427 | 2.82 | 2.82 | 5.52 | -10.64 |  | 511.1111 | 0.2754
284 |  | 630328.437 | 2.83 | 2.83 | 5.59 | -10.56 |  | 517.5926 | 0.277
285 |  | 630328.447 | 2.84 | 2.84 | 5.59 | -10.51 |  | 517.5926 | 0.278
286 |  | 630328.457 | 2.85 | 2.85 | 5.61 | -10.48 |  | 519.4444 | 0.2786
287 |  | 630328.467 | 2.86 | 2.86 | 5.55 | -10.42 |  | 513.8889 | 0.2798
288 |  | 630328.477 | 2.87 | 2.87 | 5.6 | -10.37 |  | 518.5185 | 0.2808
289 |  | 630328.487 | 2.88 | 2.88 | 5.55 | -10.35 |  | 513.8889 | 0.2812
290 |  | 630328.497 | 2.89 | 2.89 | 5.61 | -10.29 |  | 519.4444 | 0.2824
291 |  | 630328.507 | 2.9 | 2.9 | 5.57 | -10.25 |  | 515.7407 | 0.2832
292 |  | 630328.517 | 2.91 | 2.91 | 5.63 | -10.17 |  | 521.2963 | 0.2848
293 |  | 630328.527 | 2.92 | 2.92 | 5.62 | -10.12 |  | 520.3704 | 0.2858
294 |  | 630328.537 | 2.93 | 2.93 | 5.62 | -10.09 |  | 520.3704 | 0.2864
295 |  | 630328.547 | 2.94 | 2.94 | 5.62 | -10.03 |  | 520.3704 | 0.2876
296 |  | 630328.557 | 2.95 | 2.95 | 5.64 | -9.97 |  | 522.2222 | 0.2888
297 |  | 630328.567 | 2.96 | 2.96 | 5.65 | -9.91 |  | 523.1481 | 0.29
298 |  | 630328.577 | 2.97 | 2.97 | 5.58 | -9.89 |  | 516.6667 | 0.2904
299 |  | 630328.587 | 2.98 | 2.98 | 5.62 | -9.83 |  | 520.3704 | 0.2916
300 |  | 630328.597 | 2.99 | 2.99 | 5.71 | -9.77 |  | 528.7037 | 0.2928
301 |  | 630328.607 | 3 | 3 | 5.62 | -9.75 |  | 520.3704 | 0.2932
302 |  | 630328.617 | 3.01 | 3.01 | 5.65 | -9.68 |  | 523.1481 | 0.2946
303 |  | 630328.627 | 3.02 | 3.02 | 5.6 | -9.63 |  | 518.5185 | 0.2956
304 |  | 630328.637 | 3.03 | 3.03 | 5.66 | -9.57 |  | 524.0741 | 0.2968
305 |  | 630328.647 | 3.04 | 3.04 | 5.66 | -9.52 |  | 524.0741 | 0.2978
306 |  | 630328.657 | 3.05 | 3.05 | 5.66 | -9.47 |  | 524.0741 | 0.2988
307 |  | 630328.667 | 3.06 | 3.06 | 5.63 | -9.43 |  | 521.2963 | 0.2996
308 |  | 630328.677 | 3.07 | 3.07 | 5.69 | -9.37 |  | 526.8519 | 0.3008
309 |  | 630328.687 | 3.08 | 3.08 | 5.7 | -9.32 |  | 527.7778 | 0.3018
310 |  | 630328.697 | 3.09 | 3.09 | 5.69 | -9.28 |  | 526.8519 | 0.3026
311 |  | 630328.707 | 3.1 | 3.1 | 5.65 | -9.23 |  | 523.1481 | 0.3036
312 |  | 630328.717 | 3.11 | 3.11 | 5.62 | -9.18 |  | 520.3704 | 0.3046
313 |  | 630328.727 | 3.12 | 3.12 | 5.48 | -9.31 |  | 507.4074 | 0.302
314 |  | 630328.737 | 3.13 | 3.13 | 5.72 | -9.07 |  | 529.6296 | 0.3068
315 |  | 630328.747 | 3.14 | 3.14 | 5.73 | -9.02 |  | 530.5556 | 0.3078
316 |  | 630328.757 | 3.15 | 3.15 | 5.7 | -8.97 |  | 527.7778 | 0.3088
317 |  | 630328.767 | 3.16 | 3.16 | 5.83 | -8.87 |  | 539.8148 | 0.3108
318 |  | 630328.777 | 3.17 | 3.17 | 5.71 | -8.87 |  | 528.7037 | 0.3108
319 |  | 630328.787 | 3.18 | 3.18 | 5.73 | -8.83 |  | 530.5556 | 0.3116
320 |  | 630328.797 | 3.19 | 3.19 | 5.72 | -8.78 |  | 529.6296 | 0.3126
321 |  | 630328.807 | 3.2 | 3.2 | 5.7 | -8.73 |  | 527.7778 | 0.3136
322 |  | 630328.817 | 3.21 | 3.21 | 5.71 | -8.66 |  | 528.7037 | 0.315
323 |  | 630328.827 | 3.22 | 3.22 | 5.69 | -8.63 |  | 526.8519 | 0.3156
324 |  | 630328.837 | 3.23 | 3.23 | 5.77 | -8.57 |  | 534.2593 | 0.3168
325 |  | 630328.847 | 3.24 | 3.24 | 5.76 | -8.52 |  | 533.3333 | 0.3178
326 |  | 630328.857 | 3.25 | 3.25 | 5.71 | -8.47 |  | 528.7037 | 0.3188
327 |  | 630328.867 | 3.26 | 3.26 | 5.69 | -8.44 |  | 526.8519 | 0.3194
328 |  | 630328.877 | 3.27 | 3.27 | 5.74 | -8.37 |  | 531.4815 | 0.3208
329 |  | 630328.887 | 3.28 | 3.28 | 5.69 | -8.35 |  | 526.8519 | 0.3212
330 |  | 630328.897 | 3.29 | 3.29 | 5.77 | -8.26 |  | 534.2593 | 0.323
331 |  | 630328.907 | 3.3 | 3.3 | 5.81 | -8.19 |  | 537.963 | 0.3244
332 |  | 630328.917 | 3.31 | 3.31 | 5.72 | -8.18 |  | 529.6296 | 0.3246
333 |  | 630328.927 | 3.32 | 3.32 | 5.77 | -8.1 |  | 534.2593 | 0.3262
334 |  | 630328.937 | 3.33 | 3.33 | 5.77 | -8.07 |  | 534.2593 | 0.3268
335 |  | 630328.947 | 3.34 | 3.34 | 5.77 | -8.03 |  | 534.2593 | 0.3276
336 |  | 630328.957 | 3.35 | 3.35 | 5.76 | -7.99 |  | 533.3333 | 0.3284
337 |  | 630328.967 | 3.36 | 3.36 | 5.73 | -7.93 |  | 530.5556 | 0.3296
338 |  | 630328.977 | 3.37 | 3.37 | 5.8 | -7.88 |  | 537.037 | 0.3306
339 |  | 630328.987 | 3.38 | 3.38 | 5.79 | -7.83 |  | 536.1111 | 0.3316
340 |  | 630328.997 | 3.39 | 3.39 | 5.75 | -7.78 |  | 532.4074 | 0.3326
341 |  | 630329.007 | 3.4 | 3.4 | 5.79 | -7.71 |  | 536.1111 | 0.334
342 |  | 630329.017 | 3.41 | 3.41 | 5.74 | -7.67 |  | 531.4815 | 0.3348
343 |  | 630329.027 | 3.42 | 3.42 | 5.76 | -7.64 |  | 533.3333 | 0.3354
344 |  | 630329.037 | 3.43 | 3.43 | 5.79 | -7.58 |  | 536.1111 | 0.3366
345 |  | 630329.047 | 3.44 | 3.44 | 5.79 | -7.54 |  | 536.1111 | 0.3374
346 |  | 630329.057 | 3.45 | 3.45 | 5.77 | -7.48 |  | 534.2593 | 0.3386
347 |  | 630329.067 | 3.46 | 3.46 | 5.78 | -7.43 |  | 535.1852 | 0.3396
348 |  | 630329.077 | 3.47 | 3.47 | 5.79 | -7.37 |  | 536.1111 | 0.3408
349 |  | 630329.087 | 3.48 | 3.48 | 5.82 | -7.33 |  | 538.8889 | 0.3416
350 |  | 630329.097 | 3.49 | 3.49 | 5.79 | -7.27 |  | 536.1111 | 0.3428
351 |  | 630329.107 | 3.5 | 3.5 | 5.78 | -7.23 |  | 535.1852 | 0.3436
352 |  | 630329.117 | 3.51 | 3.51 | 5.82 | -7.17 |  | 538.8889 | 0.3448
353 |  | 630329.127 | 3.52 | 3.52 | 5.83 | -7.13 |  | 539.8148 | 0.3456
354 |  | 630329.137 | 3.53 | 3.53 | 5.84 | -7.07 |  | 540.7407 | 0.3468
355 |  | 630329.147 | 3.54 | 3.54 | 5.79 | -7.02 |  | 536.1111 | 0.3478
356 |  | 630329.157 | 3.55 | 3.55 | 5.8 | -6.97 |  | 537.037 | 0.3488
357 |  | 630329.167 | 3.56 | 3.56 | 5.78 | -6.94 |  | 535.1852 | 0.3494
358 |  | 630329.177 | 3.57 | 3.57 | 5.87 | -6.85 |  | 543.5185 | 0.3512
359 |  | 630329.187 | 3.58 | 3.58 | 5.86 | -6.82 |  | 542.5926 | 0.3518
360 |  | 630329.197 | 3.59 | 3.59 | 5.81 | -6.77 |  | 537.963 | 0.3528
361 |  | 630329.207 | 3.6 | 3.6 | 5.8 | -6.72 |  | 537.037 | 0.3538
362 |  | 630329.217 | 3.61 | 3.61 | 5.87 | -6.67 |  | 543.5185 | 0.3548
363 |  | 630329.227 | 3.62 | 3.62 | 5.86 | -6.62 |  | 542.5926 | 0.3558
364 |  | 630329.237 | 3.63 | 3.63 | 5.82 | -6.58 |  | 538.8889 | 0.3566
365 |  | 630329.247 | 3.64 | 3.64 | 5.76 | -6.53 |  | 533.3333 | 0.3576
366 |  | 630329.257 | 3.65 | 3.65 | 5.79 | -6.49 |  | 536.1111 | 0.3584
367 |  | 630329.267 | 3.66 | 3.66 | 5.8 | -6.44 |  | 537.037 | 0.3594
368 |  | 630329.277 | 3.67 | 3.67 | 5.83 | -6.38 |  | 539.8148 | 0.3606
369 |  | 630329.287 | 3.68 | 3.68 | 5.92 | -6.3 |  | 548.1481 | 0.3622
370 |  | 630329.297 | 3.69 | 3.69 | 5.75 | -6.33 |  | 532.4074 | 0.3616
371 |  | 630329.307 | 3.7 | 3.7 | 5.81 | -6.23 |  | 537.963 | 0.3636
372 |  | 630329.317 | 3.71 | 3.71 | 5.85 | -6.18 |  | 541.6667 | 0.3646
373 |  | 630329.327 | 3.72 | 3.72 | 5.85 | -6.13 |  | 541.6667 | 0.3656
374 |  | 630329.337 | 3.73 | 3.73 | 5.8 | -6.09 |  | 537.037 | 0.3664
375 |  | 630329.347 | 3.74 | 3.74 | 5.84 | -6.02 |  | 540.7407 | 0.3678
376 |  | 630329.357 | 3.75 | 3.75 | 5.82 | -5.98 |  | 538.8889 | 0.3686
377 |  | 630329.367 | 3.76 | 3.76 | 5.87 | -5.93 |  | 543.5185 | 0.3696
378 |  | 630329.377 | 3.77 | 3.77 | 5.86 | -5.88 |  | 542.5926 | 0.3706
379 |  | 630329.387 | 3.78 | 3.78 | 5.87 | -5.83 |  | 543.5185 | 0.3716
380 |  | 630329.397 | 3.79 | 3.79 | 5.87 | -5.77 |  | 543.5185 | 0.3728
381 |  | 630329.407 | 3.8 | 3.8 | 5.84 | -5.73 |  | 540.7407 | 0.3736
382 |  | 630329.417 | 3.81 | 3.81 | 5.85 | -5.68 |  | 541.6667 | 0.3746
383 |  | 630329.427 | 3.82 | 3.82 | 5.94 | -5.62 |  | 550 | 0.3758
384 |  | 630329.437 | 3.83 | 3.83 | 5.79 | -5.6 |  | 536.1111 | 0.3762
385 |  | 630329.447 | 3.84 | 3.84 | 5.87 | -5.52 |  | 543.5185 | 0.3778
386 |  | 630329.457 | 3.85 | 3.85 | 5.85 | -5.48 |  | 541.6667 | 0.3786
387 |  | 630329.467 | 3.86 | 3.86 | 5.87 | -5.44 |  | 543.5185 | 0.3794
388 |  | 630329.477 | 3.87 | 3.87 | 5.88 | -5.37 |  | 544.4444 | 0.3808
389 |  | 630329.487 | 3.88 | 3.88 | 5.88 | -5.32 |  | 544.4444 | 0.3818
390 |  | 630329.497 | 3.89 | 3.89 | 5.87 | -5.27 |  | 543.5185 | 0.3828
391 |  | 630329.507 | 3.9 | 3.9 | 5.89 | -5.22 |  | 545.3704 | 0.3838
392 |  | 630329.517 | 3.91 | 3.91 | 5.92 | -5.19 |  | 548.1481 | 0.3844
393 |  | 630329.527 | 3.92 | 3.92 | 5.88 | -5.12 |  | 544.4444 | 0.3858
394 |  | 630329.537 | 3.93 | 3.93 | 5.91 | -5.07 |  | 547.2222 | 0.3868
395 |  | 630329.547 | 3.94 | 3.94 | 5.87 | -5.02 |  | 543.5185 | 0.3878
396 |  | 630329.557 | 3.95 | 3.95 | 5.93 | -4.98 |  | 549.0741 | 0.3886
397 |  | 630329.567 | 3.96 | 3.96 | 5.98 | -4.89 |  | 553.7037 | 0.3904
398 |  | 630329.577 | 3.97 | 3.97 | 5.89 | -4.89 |  | 545.3704 | 0.3904
399 |  | 630329.587 | 3.98 | 3.98 | 5.91 | -4.82 |  | 547.2222 | 0.3918
400 |  | 630329.597 | 3.99 | 3.99 | 5.94 | -4.77 |  | 550 | 0.3928
401 |  | 630329.607 | 4 | 4 | 5.91 | -4.75 |  | 547.2222 | 0.3932
402 |  | 630329.617 | 4.01 | 4.01 | 5.95 | -4.68 |  | 550.9259 | 0.3946
403 |  | 630329.627 | 4.02 | 4.02 | 5.93 | -4.63 |  | 549.0741 | 0.3956
404 |  | 630329.637 | 4.03 | 4.03 | 5.88 | -4.59 |  | 544.4444 | 0.3964
405 |  | 630329.647 | 4.04 | 4.04 | 5.89 | -4.55 |  | 545.3704 | 0.3972
406 |  | 630329.657 | 4.05 | 4.05 | 5.94 | -4.49 |  | 550 | 0.3984
407 |  | 630329.667 | 4.06 | 4.06 | 5.93 | -4.44 |  | 549.0741 | 0.3994
408 |  | 630329.677 | 4.07 | 4.07 | 5.9 | -4.39 |  | 546.2963 | 0.4004
409 |  | 630329.687 | 4.08 | 4.08 | 5.9 | -4.35 |  | 546.2963 | 0.4012
410 |  | 630329.697 | 4.09 | 4.09 | 5.88 | -4.3 |  | 544.4444 | 0.4022
411 |  | 630329.707 | 4.1 | 4.1 | 5.93 | -4.25 |  | 549.0741 | 0.4032
412 |  | 630329.717 | 4.11 | 4.11 | 6.01 | -4.17 |  | 556.4815 | 0.4048
413 |  | 630329.727 | 4.12 | 4.12 | 5.94 | -4.12 |  | 550 | 0.4058
414 |  | 630329.737 | 4.13 | 4.13 | 6.03 | -4.06 |  | 558.3333 | 0.407
415 |  | 630329.747 | 4.14 | 4.14 | 5.99 | -4.03 |  | 554.6296 | 0.4076
416 |  | 630329.757 | 4.15 | 4.15 | 5.99 | -3.96 |  | 554.6296 | 0.409
417 |  | 630329.767 | 4.16 | 4.16 | 5.9 | -3.94 |  | 546.2963 | 0.4094
418 |  | 630329.777 | 4.17 | 4.17 | 5.94 | -3.89 |  | 550 | 0.4104
419 |  | 630329.787 | 4.18 | 4.18 | 5.92 | -3.83 |  | 548.1481 | 0.4116
420 |  | 630329.797 | 4.19 | 4.19 | 5.95 | -3.78 |  | 550.9259 | 0.4126
421 |  | 630329.807 | 4.2 | 4.2 | 5.99 | -3.72 |  | 554.6296 | 0.4138
422 |  | 630329.817 | 4.21 | 4.21 | 5.94 | -3.68 |  | 550 | 0.4146
423 |  | 630329.827 | 4.22 | 4.22 | 5.94 | -3.63 |  | 550 | 0.4156
424 |  | 630329.837 | 4.23 | 4.23 | 5.94 | -3.58 |  | 550 | 0.4166
425 |  | 630329.847 | 4.24 | 4.24 | 6.01 | -3.51 |  | 556.4815 | 0.418
426 |  | 630329.857 | 4.25 | 4.25 | 5.94 | -3.49 |  | 550 | 0.4184
427 |  | 630329.867 | 4.26 | 4.26 | 5.92 | -3.43 |  | 548.1481 | 0.4196
428 |  | 630329.877 | 4.27 | 4.27 | 5.97 | -3.38 |  | 552.7778 | 0.4206
429 |  | 630329.887 | 4.28 | 4.28 | 5.95 | -3.33 |  | 550.9259 | 0.4216
430 |  | 630329.897 | 4.29 | 4.29 | 5.98 | -3.28 |  | 553.7037 | 0.4226
431 |  | 630329.907 | 4.3 | 4.3 | 5.97 | -3.24 |  | 552.7778 | 0.4234
432 |  | 630329.917 | 4.31 | 4.31 | 5.96 | -3.19 |  | 551.8519 | 0.4244
433 |  | 630329.927 | 4.32 | 4.32 | 5.91 | -3.16 |  | 547.2222 | 0.425
434 |  | 630329.937 | 4.33 | 4.33 | 5.96 | -3.1 |  | 551.8519 | 0.4262
435 |  | 630329.947 | 4.34 | 4.34 | 5.95 | -3.04 |  | 550.9259 | 0.4274
436 |  | 630329.957 | 4.35 | 4.35 | 5.99 | -2.98 |  | 554.6296 | 0.4286
437 |  | 630329.967 | 4.36 | 4.36 | 5.95 | -2.95 |  | 550.9259 | 0.4292
438 |  | 630329.977 | 4.37 | 4.37 | 5.96 | -2.89 |  | 551.8519 | 0.4304
439 |  | 630329.987 | 4.38 | 4.38 | 5.97 | -2.84 |  | 552.7778 | 0.4314
440 |  | 630329.997 | 4.39 | 4.39 | 5.9 | -2.82 |  | 546.2963 | 0.4318
441 |  | 630330.007 | 4.4 | 4.4 | 6.05 | -2.72 |  | 560.1852 | 0.4338
442 |  | 630330.017 | 4.41 | 4.41 | 5.97 | -2.69 |  | 552.7778 | 0.4344
443 |  | 630330.027 | 4.42 | 4.42 | 5.93 | -2.64 |  | 549.0741 | 0.4354
444 |  | 630330.037 | 4.43 | 4.43 | 5.95 | -2.58 |  | 550.9259 | 0.4366
445 |  | 630330.047 | 4.44 | 4.44 | 5.99 | -2.54 |  | 554.6296 | 0.4374
446 |  | 630330.057 | 4.45 | 4.45 | 5.96 | -2.48 |  | 551.8519 | 0.4386
447 |  | 630330.067 | 4.46 | 4.46 | 6.01 | -2.41 |  | 556.4815 | 0.44
448 |  | 630330.077 | 4.47 | 4.47 | 5.93 | -2.4 |  | 549.0741 | 0.4402
449 |  | 630330.087 | 4.48 | 4.48 | 6 | -2.32 |  | 555.5556 | 0.4418
450 |  | 630330.097 | 4.49 | 4.49 | 6 | -2.29 |  | 555.5556 | 0.4424
451 |  | 630330.107 | 4.5 | 4.5 | 6 | -2.23 |  | 555.5556 | 0.4436
452 |  | 630330.117 | 4.51 | 4.51 | 5.98 | -2.17 |  | 553.7037 | 0.4448
453 |  | 630330.127 | 4.52 | 4.52 | 5.94 | -2.14 |  | 550 | 0.4454
454 |  | 630330.137 | 4.53 | 4.53 | 6 | -2.08 |  | 555.5556 | 0.4466
455 |  | 630330.147 | 4.54 | 4.54 | 6 | -2.04 |  | 555.5556 | 0.4474
456 |  | 630330.157 | 4.55 | 4.55 | 5.99 | -1.99 |  | 554.6296 | 0.4484
457 |  | 630330.167 | 4.56 | 4.56 | 5.98 | -1.94 |  | 553.7037 | 0.4494
458 |  | 630330.177 | 4.57 | 4.57 | 5.99 | -1.88 |  | 554.6296 | 0.4506
459 |  | 630330.187 | 4.58 | 4.58 | 6.02 | -1.83 |  | 557.4074 | 0.4516
460 |  | 630330.197 | 4.59 | 4.59 | 6.02 | -1.77 |  | 557.4074 | 0.4528
461 |  | 630330.207 | 4.6 | 4.6 | 6 | -1.73 |  | 555.5556 | 0.4536
462 |  | 630330.217 | 4.61 | 4.61 | 5.98 | -1.69 |  | 553.7037 | 0.4544
463 |  | 630330.227 | 4.62 | 4.62 | 5.94 | -1.65 |  | 550 | 0.4552
464 |  | 630330.237 | 4.63 | 4.63 | 6.02 | -1.57 |  | 557.4074 | 0.4568
465 |  | 630330.247 | 4.64 | 4.64 | 6.03 | -1.54 |  | 558.3333 | 0.4574
466 |  | 630330.257 | 4.65 | 4.65 | 5.98 | -1.49 |  | 553.7037 | 0.4584
467 |  | 630330.267 | 4.66 | 4.66 | 6.01 | -1.42 |  | 556.4815 | 0.4598
468 |  | 630330.277 | 4.67 | 4.67 | 6 | -1.38 |  | 555.5556 | 0.4606
469 |  | 630330.287 | 4.68 | 4.68 | 6.03 | -1.34 |  | 558.3333 | 0.4614
470 |  | 630330.297 | 4.69 | 4.69 | 6.03 | -1.29 |  | 558.3333 | 0.4624
471 |  | 630330.307 | 4.7 | 4.7 | 5.98 | -1.23 |  | 553.7037 | 0.4636
472 |  | 630330.317 | 4.71 | 4.71 | 6.03 | -1.16 |  | 558.3333 | 0.465
473 |  | 630330.327 | 4.72 | 4.72 | 6.03 | -1.12 |  | 558.3333 | 0.4658
474 |  | 630330.337 | 4.73 | 4.73 | 5.97 | -1.1 |  | 552.7778 | 0.4662
475 |  | 630330.347 | 4.74 | 4.74 | 6.08 | -1.01 |  | 562.963 | 0.468
476 |  | 630330.357 | 4.75 | 4.75 | 6 | -0.98 |  | 555.5556 | 0.4686
477 |  | 630330.367 | 4.76 | 4.76 | 6.02 | -0.92 |  | 557.4074 | 0.4698
478 |  | 630330.377 | 4.77 | 4.77 | 6.03 | -0.88 |  | 558.3333 | 0.4706
479 |  | 630330.387 | 4.78 | 4.78 | 6 | -0.83 |  | 555.5556 | 0.4716
480 |  | 630330.397 | 4.79 | 4.79 | 6.07 | -0.77 |  | 562.037 | 0.4728
481 |  | 630330.407 | 4.8 | 4.8 | 6.02 | -0.73 |  | 557.4074 | 0.4736
482 |  | 630330.417 | 4.81 | 4.81 | 5.99 | -0.68 |  | 554.6296 | 0.4746
483 |  | 630330.427 | 4.82 | 4.82 | 6.02 | -0.62 |  | 557.4074 | 0.4758
484 |  | 630330.437 | 4.83 | 4.83 | 6.02 | -0.58 |  | 557.4074 | 0.4766
485 |  | 630330.447 | 4.84 | 4.84 | 6.02 | -0.53 |  | 557.4074 | 0.4776
486 |  | 630330.457 | 4.85 | 4.85 | 6.01 | -0.47 |  | 556.4815 | 0.4788
487 |  | 630330.467 | 4.86 | 4.86 | 5.98 | -0.44 |  | 553.7037 | 0.4794
488 |  | 630330.477 | 4.87 | 4.87 | 6.05 | -0.37 |  | 560.1852 | 0.4808
489 |  | 630330.487 | 4.88 | 4.88 | 6.05 | -0.32 |  | 560.1852 | 0.4818
490 |  | 630330.497 | 4.89 | 4.89 | 6.01 | -0.27 |  | 556.4815 | 0.4828
491 |  | 630330.507 | 4.9 | 4.9 | 5.99 | -0.23 |  | 554.6296 | 0.4836
492 |  | 630330.517 | 4.91 | 4.91 | 6.02 | -0.18 |  | 557.4074 | 0.4846
493 |  | 630330.527 | 4.92 | 4.92 | 6.01 | -0.13 |  | 556.4815 | 0.4856
494 |  | 630330.537 | 4.93 | 4.93 | 6.04 | -0.07 |  | 559.2593 | 0.4868
495 |  | 630330.547 | 4.94 | 4.94 | 6.01 | -0.02 |  | 556.4815 | 0.4878
496 |  | 630330.557 | 4.95 | 4.95 | 6.01 | 0.02 |  | 556.4815 | 0.4886
497 |  | 630330.567 | 4.96 | 4.96 | 6.02 | 0.08 |  | 557.4074 | 0.4898
498 |  | 630330.577 | 4.97 | 4.97 | 6.12 | 0.14 |  | 566.6667 | 0.491
499 |  | 630330.587 | 4.98 | 4.98 | 6.06 | 0.17 |  | 561.1111 | 0.4916
500 |  | 630330.597 | 4.99 | 4.99 | 6.02 | 0.21 |  | 557.4074 | 0.4924
501 |  | 630330.607 | 5 | 5 | 6.02 | 0.27 |  | 557.4074 | 0.4936
502 |  | 630330.617 | 5.01 | 5.01 | 6.01 | 0.31 |  | 556.4815 | 0.4944
503 |  | 630330.627 | 5.02 | 5.02 | 6.1 | 0.4 |  | 564.8148 | 0.4962
504 |  | 630330.637 | 5.03 | 5.03 | 6.03 | 0.43 |  | 558.3333 | 0.4968
505 |  | 630330.647 | 5.04 | 5.04 | 5.96 | 0.46 |  | 551.8519 | 0.4974
506 |  | 630330.657 | 5.05 | 5.05 | 5.98 | 0.53 |  | 553.7037 | 0.4988
507 |  | 630330.667 | 5.06 | 5.06 | 5.82 | 0.43 |  | 538.8889 | 0.4968
508 |  | 630330.677 | 5.07 | 5.07 | 6.02 | 0.62 |  | 557.4074 | 0.5006
509 |  | 630330.687 | 5.08 | 5.08 | 6.04 | 0.68 |  | 559.2593 | 0.5018
510 |  | 630330.697 | 5.09 | 5.09 | 6.01 | 0.71 |  | 556.4815 | 0.5024
511 |  | 630330.707 | 5.1 | 5.1 | 5.98 | 0.73 |  | 553.7037 | 0.5028
512 |  | 630330.717 | 5.11 | 5.11 | 6.06 | 0.83 |  | 561.1111 | 0.5048
513 |  | 630330.727 | 5.12 | 5.12 | 6.05 | 0.87 |  | 560.1852 | 0.5056
514 |  | 630330.737 | 5.13 | 5.13 | 6.03 | 0.91 |  | 558.3333 | 0.5064
515 |  | 630330.747 | 5.14 | 5.14 | 6.05 | 1 |  | 560.1852 | 0.5082
516 |  | 630330.757 | 5.15 | 5.15 | 6.09 | 1.04 |  | 563.8889 | 0.509
517 |  | 630330.767 | 5.16 | 5.16 | 6.01 | 1.07 |  | 556.4815 | 0.5096
518 |  | 630330.777 | 5.17 | 5.17 | 6.1 | 1.15 |  | 564.8148 | 0.5112
519 |  | 630330.787 | 5.18 | 5.18 | 5.99 | 1.15 |  | 554.6296 | 0.5112
520 |  | 630330.797 | 5.19 | 5.19 | 6 | 1.21 |  | 555.5556 | 0.5124
521 |  | 630330.807 | 5.2 | 5.2 | 6.07 | 1.3 |  | 562.037 | 0.5142
522 |  | 630330.817 | 5.21 | 5.21 | 6.04 | 1.34 |  | 559.2593 | 0.515
523 |  | 630330.827 | 5.22 | 5.22 | 6.06 | 1.38 |  | 561.1111 | 0.5158
524 |  | 630330.837 | 5.23 | 5.23 | 6.04 | 1.44 |  | 559.2593 | 0.517
525 |  | 630330.847 | 5.24 | 5.24 | 6.02 | 1.47 |  | 557.4074 | 0.5176
526 |  | 630330.857 | 5.25 | 5.25 | 6.02 | 1.53 |  | 557.4074 | 0.5188
527 |  | 630330.867 | 5.26 | 5.26 | 6.06 | 1.58 |  | 561.1111 | 0.5198
528 |  | 630330.877 | 5.27 | 5.27 | 6.02 | 1.61 |  | 557.4074 | 0.5204
529 |  | 630330.887 | 5.28 | 5.28 | 5.98 | 1.67 |  | 553.7037 | 0.5216
530 |  | 630330.897 | 5.29 | 5.29 | 6.02 | 1.73 |  | 557.4074 | 0.5228
531 |  | 630330.907 | 5.3 | 5.3 | 6.02 | 1.77 |  | 557.4074 | 0.5236
532 |  | 630330.917 | 5.31 | 5.31 | 6.07 | 1.84 |  | 562.037 | 0.525
533 |  | 630330.927 | 5.32 | 5.32 | 6.07 | 1.87 |  | 562.037 | 0.5256
534 |  | 630330.937 | 5.33 | 5.33 | 6.02 | 1.92 |  | 557.4074 | 0.5266
535 |  | 630330.947 | 5.34 | 5.34 | 6.04 | 1.98 |  | 559.2593 | 0.5278
536 |  | 630330.957 | 5.35 | 5.35 | 6.05 | 2.03 |  | 560.1852 | 0.5288
537 |  | 630330.967 | 5.36 | 5.36 | 6.06 | 2.07 |  | 561.1111 | 0.5296
538 |  | 630330.977 | 5.37 | 5.37 | 6.06 | 2.13 |  | 561.1111 | 0.5308
539 |  | 630330.987 | 5.38 | 5.38 | 6.02 | 2.17 |  | 557.4074 | 0.5316
540 |  | 630330.997 | 5.39 | 5.39 | 5.99 | 2.22 |  | 554.6296 | 0.5326
541 |  | 630331.007 | 5.4 | 5.4 | 6.02 | 2.26 |  | 557.4074 | 0.5334
542 |  | 630331.017 | 5.41 | 5.41 | 6.09 | 2.33 |  | 563.8889 | 0.5348
543 |  | 630331.027 | 5.42 | 5.42 | 6.05 | 2.36 |  | 560.1852 | 0.5354
544 |  | 630331.037 | 5.43 | 5.43 | 6.05 | 2.42 |  | 560.1852 | 0.5366
545 |  | 630331.047 | 5.44 | 5.44 | 6.05 | 2.48 |  | 560.1852 | 0.5378
546 |  | 630331.057 | 5.45 | 5.45 | 6.01 | 2.51 |  | 556.4815 | 0.5384
547 |  | 630331.067 | 5.46 | 5.46 | 6.07 | 2.57 |  | 562.037 | 0.5396
548 |  | 630331.077 | 5.47 | 5.47 | 6.03 | 2.62 |  | 558.3333 | 0.5406
549 |  | 630331.087 | 5.48 | 5.48 | 6.07 | 2.67 |  | 562.037 | 0.5416
550 |  | 630331.097 | 5.49 | 5.49 | 6.05 | 2.72 |  | 560.1852 | 0.5426
551 |  | 630331.107 | 5.5 | 5.5 | 6.03 | 2.77 |  | 558.3333 | 0.5436
552 |  | 630331.117 | 5.51 | 5.51 | 6.04 | 2.82 |  | 559.2593 | 0.5446
553 |  | 630331.127 | 5.52 | 5.52 | 6.06 | 2.89 |  | 561.1111 | 0.546
554 |  | 630331.137 | 5.53 | 5.53 | 6.06 | 2.94 |  | 561.1111 | 0.547
555 |  | 630331.147 | 5.54 | 5.54 | 5.96 | 2.93 |  | 551.8519 | 0.5468
556 |  | 630331.157 | 5.55 | 5.55 | 6.03 | 3 |  | 558.3333 | 0.5482
557 |  | 630331.167 | 5.56 | 5.56 | 6.05 | 3.06 |  | 560.1852 | 0.5494
558 |  | 630331.177 | 5.57 | 5.57 | 6.04 | 3.12 |  | 559.2593 | 0.5506
559 |  | 630331.187 | 5.58 | 5.58 | 6.02 | 3.17 |  | 557.4074 | 0.5516
560 |  | 630331.197 | 5.59 | 5.59 | 6.06 | 3.23 |  | 561.1111 | 0.5528
561 |  | 630331.207 | 5.6 | 5.6 | 6.05 | 3.28 |  | 560.1852 | 0.5538
562 |  | 630331.217 | 5.61 | 5.61 | 6.06 | 3.32 |  | 561.1111 | 0.5546
563 |  | 630331.227 | 5.62 | 5.62 | 6.03 | 3.36 |  | 558.3333 | 0.5554
564 |  | 630331.237 | 5.63 | 5.63 | 6 | 3.42 |  | 555.5556 | 0.5566
565 |  | 630331.247 | 5.64 | 5.64 | 6.01 | 3.46 |  | 556.4815 | 0.5574
566 |  | 630331.257 | 5.65 | 5.65 | 6.04 | 3.53 |  | 559.2593 | 0.5588
567 |  | 630331.267 | 5.66 | 5.66 | 6.03 | 3.57 |  | 558.3333 | 0.5596
568 |  | 630331.277 | 5.67 | 5.67 | 6.02 | 3.63 |  | 557.4074 | 0.5608
569 |  | 630331.287 | 5.68 | 5.68 | 6.04 | 3.68 |  | 559.2593 | 0.5618
570 |  | 630331.297 | 5.69 | 5.69 | 6.02 | 3.72 |  | 557.4074 | 0.5626
571 |  | 630331.307 | 5.7 | 5.7 | 6.04 | 3.77 |  | 559.2593 | 0.5636
572 |  | 630331.317 | 5.71 | 5.71 | 6.02 | 3.81 |  | 557.4074 | 0.5644
573 |  | 630331.327 | 5.72 | 5.72 | 6.02 | 3.87 |  | 557.4074 | 0.5656
574 |  | 630331.337 | 5.73 | 5.73 | 6.02 | 3.93 |  | 557.4074 | 0.5668
575 |  | 630331.347 | 5.74 | 5.74 | 6.05 | 3.98 |  | 560.1852 | 0.5678
576 |  | 630331.357 | 5.75 | 5.75 | 6.05 | 4.02 |  | 560.1852 | 0.5686
577 |  | 630331.367 | 5.76 | 5.76 | 6.05 | 4.07 |  | 560.1852 | 0.5696
578 |  | 630331.377 | 5.77 | 5.77 | 6.01 | 4.11 |  | 556.4815 | 0.5704
579 |  | 630331.387 | 5.78 | 5.78 | 5.99 | 4.16 |  | 554.6296 | 0.5714
580 |  | 630331.397 | 5.79 | 5.79 | 6.07 | 4.24 |  | 562.037 | 0.573
581 |  | 630331.407 | 5.8 | 5.8 | 6.05 | 4.29 |  | 560.1852 | 0.574
582 |  | 630331.417 | 5.81 | 5.81 | 6.02 | 4.33 |  | 557.4074 | 0.5748
583 |  | 630331.427 | 5.82 | 5.82 | 6.02 | 4.38 |  | 557.4074 | 0.5758
584 |  | 630331.437 | 5.83 | 5.83 | 6.01 | 4.44 |  | 556.4815 | 0.577
585 |  | 630331.447 | 5.84 | 5.84 | 6.03 | 4.47 |  | 558.3333 | 0.5776
586 |  | 630331.457 | 5.85 | 5.85 | 6.03 | 4.54 |  | 558.3333 | 0.579
587 |  | 630331.467 | 5.86 | 5.86 | 6 | 4.58 |  | 555.5556 | 0.5798
588 |  | 630331.477 | 5.87 | 5.87 | 6.01 | 4.63 |  | 556.4815 | 0.5808
589 |  | 630331.487 | 5.88 | 5.88 | 5.98 | 4.67 |  | 553.7037 | 0.5816
590 |  | 630331.497 | 5.89 | 5.89 | 6.02 | 4.72 |  | 557.4074 | 0.5826
591 |  | 630331.507 | 5.9 | 5.9 | 5.91 | 4.72 |  | 547.2222 | 0.5826
592 |  | 630331.517 | 5.91 | 5.91 | 5.98 | 4.81 |  | 553.7037 | 0.5844
593 |  | 630331.527 | 5.92 | 5.92 | 6.04 | 4.9 |  | 559.2593 | 0.5862
594 |  | 630331.537 | 5.93 | 5.93 | 5.99 | 4.92 |  | 554.6296 | 0.5866
595 |  | 630331.547 | 5.94 | 5.94 | 6.02 | 4.98 |  | 557.4074 | 0.5878
596 |  | 630331.557 | 5.95 | 5.95 | 6.01 | 5.01 |  | 556.4815 | 0.5884
597 |  | 630331.567 | 5.96 | 5.96 | 6.02 | 5.08 |  | 557.4074 | 0.5898
598 |  | 630331.577 | 5.97 | 5.97 | 5.95 | 5.11 |  | 550.9259 | 0.5904
599 |  | 630331.587 | 5.98 | 5.98 | 6.01 | 5.18 |  | 556.4815 | 0.5918
600 |  | 630331.597 | 5.99 | 5.99 | 6.03 | 5.24 |  | 558.3333 | 0.593
601 |  | 630331.607 | 6 | 6 | 6.03 | 5.27 |  | 558.3333 | 0.5936
602 |  | 630331.617 | 6.01 | 6.01 | 5.99 | 5.32 |  | 554.6296 | 0.5946
603 |  | 630331.627 | 6.02 | 6.02 | 5.99 | 5.38 |  | 554.6296 | 0.5958
604 |  | 630331.637 | 6.03 | 6.03 | 5.98 | 5.42 |  | 553.7037 | 0.5966
605 |  | 630331.647 | 6.04 | 6.04 | 5.99 | 5.45 |  | 554.6296 | 0.5972
606 |  | 630331.657 | 6.05 | 6.05 | 6.01 | 5.52 |  | 556.4815 | 0.5986
607 |  | 630331.667 | 6.06 | 6.06 | 5.96 | 5.55 |  | 551.8519 | 0.5992
608 |  | 630331.677 | 6.07 | 6.07 | 5.82 | 5.57 |  | 538.8889 | 0.5996
609 |  | 630331.687 | 6.08 | 6.08 | 6.01 | 5.67 |  | 556.4815 | 0.6016
610 |  | 630331.697 | 6.09 | 6.09 | 5.98 | 5.71 |  | 553.7037 | 0.6024
611 |  | 630331.707 | 6.1 | 6.1 | 5.97 | 5.76 |  | 552.7778 | 0.6034
612 |  | 630331.717 | 6.11 | 6.11 | 5.98 | 5.83 |  | 553.7037 | 0.6048
613 |  | 630331.727 | 6.12 | 6.12 | 5.96 | 5.86 |  | 551.8519 | 0.6054
614 |  | 630331.737 | 6.13 | 6.13 | 5.99 | 5.91 |  | 554.6296 | 0.6064
615 |  | 630331.747 | 6.14 | 6.14 | 6.03 | 5.97 |  | 558.3333 | 0.6076
616 |  | 630331.757 | 6.15 | 6.15 | 5.99 | 6.02 |  | 554.6296 | 0.6086
617 |  | 630331.767 | 6.16 | 6.16 | 5.94 | 6.05 |  | 550 | 0.6092
618 |  | 630331.777 | 6.17 | 6.17 | 5.98 | 6.13 |  | 553.7037 | 0.6108
619 |  | 630331.787 | 6.18 | 6.18 | 5.96 | 6.16 |  | 551.8519 | 0.6114
620 |  | 630331.797 | 6.19 | 6.19 | 5.98 | 6.22 |  | 553.7037 | 0.6126
621 |  | 630331.807 | 6.2 | 6.2 | 6.02 | 6.29 |  | 557.4074 | 0.614
622 |  | 630331.817 | 6.21 | 6.21 | 5.94 | 6.32 |  | 550 | 0.6146
623 |  | 630331.827 | 6.22 | 6.22 | 5.96 | 6.36 |  | 551.8519 | 0.6154
624 |  | 630331.837 | 6.23 | 6.23 | 5.96 | 6.43 |  | 551.8519 | 0.6168
625 |  | 630331.847 | 6.24 | 6.24 | 5.95 | 6.48 |  | 550.9259 | 0.6178
626 |  | 630331.857 | 6.25 | 6.25 | 5.94 | 6.53 |  | 550 | 0.6188
627 |  | 630331.867 | 6.26 | 6.26 | 5.97 | 6.59 |  | 552.7778 | 0.62
628 |  | 630331.877 | 6.27 | 6.27 | 5.93 | 6.61 |  | 549.0741 | 0.6204
629 |  | 630331.887 | 6.28 | 6.28 | 5.98 | 6.67 |  | 553.7037 | 0.6216
630 |  | 630331.897 | 6.29 | 6.29 | 5.94 | 6.73 |  | 550 | 0.6228
631 |  | 630331.907 | 6.3 | 6.3 | 5.95 | 6.77 |  | 550.9259 | 0.6236
632 |  | 630331.917 | 6.31 | 6.31 | 5.98 | 6.83 |  | 553.7037 | 0.6248
633 |  | 630331.927 | 6.32 | 6.32 | 5.87 | 6.84 |  | 543.5185 | 0.625
634 |  | 630331.937 | 6.33 | 6.33 | 5.92 | 6.93 |  | 548.1481 | 0.6268
635 |  | 630331.947 | 6.34 | 6.34 | 5.9 | 6.97 |  | 546.2963 | 0.6276
636 |  | 630331.957 | 6.35 | 6.35 | 5.86 | 7.01 |  | 542.5926 | 0.6284
637 |  | 630331.967 | 6.36 | 6.36 | 5.91 | 7.08 |  | 547.2222 | 0.6298
638 |  | 630331.977 | 6.37 | 6.37 | 5.92 | 7.12 |  | 548.1481 | 0.6306
639 |  | 630331.987 | 6.38 | 6.38 | 5.92 | 7.18 |  | 548.1481 | 0.6318
640 |  | 630331.997 | 6.39 | 6.39 | 5.89 | 7.22 |  | 545.3704 | 0.6326
641 |  | 630332.007 | 6.4 | 6.4 | 5.89 | 7.28 |  | 545.3704 | 0.6338
642 |  | 630332.017 | 6.41 | 6.41 | 5.87 | 7.33 |  | 543.5185 | 0.6348
643 |  | 630332.027 | 6.42 | 6.42 | 5.88 | 7.37 |  | 544.4444 | 0.6356
644 |  | 630332.037 | 6.43 | 6.43 | 5.85 | 7.43 |  | 541.6667 | 0.6368
645 |  | 630332.047 | 6.44 | 6.44 | 5.84 | 7.48 |  | 540.7407 | 0.6378
646 |  | 630332.057 | 6.45 | 6.45 | 5.79 | 7.52 |  | 536.1111 | 0.6386
647 |  | 630332.067 | 6.46 | 6.46 | 5.76 | 7.55 |  | 533.3333 | 0.6392
648 |  | 630332.077 | 6.47 | 6.47 | 5.77 | 7.61 |  | 534.2593 | 0.6404
649 |  | 630332.087 | 6.48 | 6.48 | 5.79 | 7.67 |  | 536.1111 | 0.6416
650 |  | 630332.097 | 6.49 | 6.49 | 5.75 | 7.73 |  | 532.4074 | 0.6428
651 |  | 630332.107 | 6.5 | 6.5 | 5.73 | 7.78 |  | 530.5556 | 0.6438
652 |  | 630332.117 | 6.51 | 6.51 | 5.73 | 7.82 |  | 530.5556 | 0.6446
653 |  | 630332.127 | 6.52 | 6.52 | 5.71 | 7.87 |  | 528.7037 | 0.6456
654 |  | 630332.137 | 6.53 | 6.53 | 5.67 | 7.93 |  | 525 | 0.6468
655 |  | 630332.147 | 6.54 | 6.54 | 5.55 | 7.94 |  | 513.8889 | 0.647
656 |  | 630332.157 | 6.55 | 6.55 | 5.59 | 8.04 |  | 517.5926 | 0.649
657 |  | 630332.167 | 6.56 | 6.56 | 5.47 | 8.07 |  | 506.4815 | 0.6496
658 |  | 630332.177 | 6.57 | 6.57 | 5.2 | 8.13 |  | 481.4815 | 0.6508
|  |  | Minimum -> | -0.05 | -24.53
|  |  | Maximum -> | 6.12 | 8.13